## Portada
PLAN DE CONTROL DE CALIDAD DE MATERIALES PARA OBRAS DE EDIFICACIÓN (VERSIÓN CÓDIGO ESTRUCTURAL)
(Versión 04, enero 2023)

## Introducción
PRESENTACIÓN
El presente Plan de Control de Calidad de Materiales para obras de Edificación, nace de la necesidad de una mejora continua en la calidad de las obras de construcción, lo que afecta a todos los agentes implicados y al sector de la construcción en general. Entre los distintos agentes del proceso constructivo aparece una figura que es el técnico encargado de la redacción del Plan de Control de Calidad de la Obra. Precisamente, es a esta figura, a la que va dirigido el presente trabajo, en función de las necesidades específicas del control de cada material y unidad de obra que se emplee. Esperamos que sea de utilidad al personal al que va dirigido y que este trabajo, que es pionero en Andalucía, sea un referente a nivel nacional para la correcta realización del control de calidad de las obras de edificación.
Equipo redactor
ORGANISMOS PARTICIPANTES
Consejería de Fomento, Infraestructuras y Ordenación del Territorio, Secretaría General Técnica
Asociación de Laboratorios de la Construcción de Andalucía (ALA)
Escuela Técnica Superior de Ingeniería de Edificación (ETSIE), de la Universidad de Sevilla
EQUIPO REDACTOR
Consejería de Fomento, Infraestructuras y Ordenación del Territorio, Secretaría General Técnica:
Miguel Ángel Santos Amaya, Jefe de Servicio de Fomento y Control de Calidad (SGT)
Carlos Cuerda Sierra, Jefe de Sección de Control de Calidad (SGT)
Asociación de Laboratorios de la Construcción de Andalucía (ALA):
Araceli Carmona García, Gerente de la Asociación de Laboratorios de la Construcción de Andalucía (ALA)
Elena Frade Viano, Responsable de Calidad de CEMOSA
Manolo Salas Casanova, Director de Área de Control de Calidad de CEMOSA
Enrique Sánchez García, Responsable de Estructuras Metálicas de CEMOSA
José Moriana Pericet, Director Técnico del Área de Edificación de CEMOSA
Juan Díaz Alfaro, Adjunto a Dirección Técnica Área de Edificación de CEMOSA
Manuel Martínez Méndez, Responsable del Área de Edificación de Asturias de CEMOSA
Javier Quintana Pérez, Técnico del Área de Control de Calidad de CEMOSA
José Guerrero de Mier, Director del Laboratorio GEOLEN
José Antonio Quirós Marín, Jefe Departamento de Control de Calidad de Sergeyco Andalucía
Daniel Sotillo Sáez, Director del Laboratorio de Sergeyco Andalucía
Jorge Polo Velasco, Gerente del Laboratorio ELABORA
Colegio de Ingenieros Técnicos de Obras Públicas (Zaragoza):
David Ostáriz Falo
Escuela Técnica Superior de Ingeniería de Edificación (ETSIE), de la Universidad de Sevilla:
Carlos Rodríguez Jiménez, Director del Departamento de Construcciones Arquitectónicas II, de la Universidad de Sevilla
OBJETO
El objeto del presente trabajo es poner a disposición un documento de referencia para la redacción del Plan de Control de materiales mediante ensayos, para obras de edificación, de todos los usos permitidos como residencial, docente, sanitarios, etc, y tanto públicas como privadas.
CRITERIOS DE UTILIZACIÓN
Más allá de la estructura de hormigón armado, la actual normativa española regula escasos controles obligatorios en las diferentes partidas de la edificación, por lo que queda a juicio del técnico competente los ensayos y cuantías a realizar.
A partir de este hecho, se ha confeccionado la presente herramienta con un criterio variable para los ensayos a realizar, planteando tres niveles de control que superan en todos los casos lo meramente prescriptivo.
Dichos niveles establecen una graduación en el alcance del control, la cual se presenta a los responsables técnicos del proceso constructivo, para que sea considerada en función de los condicionantes particulares de cada caso.
Niveles de control planteados:
- Nivel 1: Ensayos obligatorios + ensayos básicos frecuentes (sin colorear)
- Nivel 2: Nivel 1 + Ensayos complementarios recomendables (color verde)
- Nivel 3: Nivel 2 + Ensayos específicos singulares (color salmón)
En base a lo anterior, se propone de forma orientativa el siguiente esquema general de aplicación en función del PEM de obra:
- PEM inferior 300.000 euros: se recomienda la realización de ensayos tipo 1 y aquellos que se consideren necesarios de tipo 2 y 3 a juicio del redactor del Plan de Control. - PEM superior a 300.000 euros: se recomienda la realización de ensayos tipos 1 y 2, y aquellos que se consideren necesarios de tipo 3 a juicio del redactor del Plan de Control.
Se ha considerado para este estudio, una tipología de partida de edificio de bloque residencial, sin embargo, puede personalizarse para otro tipo de edificios, ya que el documento es totalmente abierto.
Para el cálculo del número de ensayos de hormigón, nos remitimos a la pestaña 03_C_y_E_AUX_CALC AMASADAS basada en el cálculo de amasadas del CodE según tabla 57.5.4.1
Respecto al establecimiento de lotes de control de ensayos en los casos donde no existe normativa obligada (CodE, PG3, CTE, etc) se ha propuesto una formulación sencilla, con observaciones adicionales en aquellos casos que sean necesarios.
Respecto a las versiones de las normas de ensayos incluidas en el documento, el criterio general ha sido recoger las reflejadas en la normativa de obligado cumplimiento, y en su defecto las publicadas por el Ministerio de Transporte, Movilidad y Agenda Urbana, y por tanto también, de la Consejería de Fomento, Infraestructuras y Ordenación del Territorio de la Junta de Andalucía, en éste último caso, se ha incluido el código correspondiente a la Relación de ensayos declarados.
Para las recomendaciones de precios unitarios de los ensayos, se han tenido en cuenta los empleados por la Agencia de Obra Pública de Andalucía (AOPJA) y precios de mercado.
Se ha seguido la numeración de capítulos del Banco de Precios de la Construcción de Andalucía, sin embargo, se han omitido aquellos que no afectan a ensayos relevantes de materiales, y en otros casos se han reorganizado para facilitar su utilización:
Banco de Precios de la Construcción de Andalucía ---------------- Plan de CC de Materiales de Edificación
1. Demoliciones y trabajos previos (no se aplica)
2. Acondicionamiento del terreno --------------------------------------------- 2. Acondicionamiento del terreno
3. Cimentaciones ------------------------------------------------------------------- 3. Cimentaciones y Estructuras
4. Saneamiento (ver 08)
5. Estructuras (ver 03)
6. Cerramientos y particiones -------------------------------------------------- 6. Cerramientos y particiones
7. Cubiertas -------------------------------------------------------------------------- 7. Cubiertas
8. Instalaciones --------------------------------------------------------------------- 8. Instalaciones
9. Aislamientos ---------------------------------------------------------------------- 9. Aislamientos
10. Revestimientos --------------------------------------------------------------- 10. Revestimientos
11. Carpinterías y elementos de Seguridad y Protección ------------ 11. Carpinterías y vidrios
12. Vidrios (ver 11)
13. Pinturas ------------------------------------------------------------------------- 13. Pinturas
14. Equipamientos (no se aplica)
15. Urbanización ------------------------------------------------------------------ 15. Urbanización
16. Gestión de residuos (no se aplica)
17. Seguridad y salud (no se aplica)
BUZÓN DE SUGERENCIAS
controldecalidad.cfiot@juntadeandalucia.es
gerencia@laboratoriosacreditados.com
Nº de Registro: JAFIOT / SGT-01-2022

## 02_Acondicionamiento_del_Terren
NIVEL DE CONTROL | CÓDIGO DR | ENSAYO | OBSERVACIONES | NORMA O PROCEDIMIENTO | ENSAYOS DE RECEPCIÓN |  | PROYECTO |  | VALORACION PLAN RECEPCION |  |  | OBSERVACIONES
[5 empty] | ENSAYOS |  | Ud | MEDICIÓN | Nº | PRECIO | IMPORTE
[5 empty] | Nº | TAMAÑO LOTE |  |  | ENSAYOS | UNITARIO
CAPÍTULO 2: ACONDICIONAMIENTO DEL TERRENO
2.1 CARACTERIZACIÓN DEL TERRENO NATURAL SUBYACENTE
2.1.1 Identificación del terreno natural subyacente
3 | OLA003 | Análisis granulométrico de suelos |  | UNE 103101:1995 | 1 | Tipo | Tipo |  | 0 | 44 | 0
3 | OLA008 OLA009 | Límites de Atterberg |  | UNE 103103:1994 y UNE 103104:1993 | 1 | Tipo | Tipo |  | 0 | 42 | 0
3 | OLA015 | Contenido de sales solubles en suelos |  | NLT 114:1999 UNE 103205:2006 | 1 | Tipo | Tipo |  | 0 | 43 | 0
3 | OLA014 | Contenido de materia orgánica en suelos |  | UNE 103204:1993 UNE 103204:1993 Erratum | 1 | Tipo | Tipo |  | 0 | 37 | 0
3 | OLA041 | Ensayo de hinchamiento libre en edómetro |  | UNE 103601:1996 | 1 | Tipo | Tipo |  | 0 | 100 | 0
3 | OLA004 | Determinación en laboratorio del Índice C.B.R. de un suelo |  | UNE 103502:1995 | 1 | Tipo | Tipo |  | 0 | 161 | 0
3 | OLA006 | Ensayo de compactación. Próctor normal |  | UNE 103500:1994 | 1 | Tipo | Tipo |  | 0 | 71 | 0
3 | OLA039 | Ensayo de colpaso en suelos |  | NLT 254:1999 UNE 103406:2006 | 1 | Tipo | Tipo |  | 0 | 100 | 0
3 | OLA017 | Contenido de yeso en suelos |  | NLT 115:1999 UNE 103206:2006 | 1 | Tipo | Tipo |  | 0 | 46.74 | 0
2.1.2 Compactación del terreno natural subyacente
1 | OLA005 | Ensayo de compactación. Próctor modificado |  | UNE 103501:1994 | 1 | Tipo | Tipo |  | 0 | 106 | 0
1 | OLA011 | Densidad y humedad "in situ" |  | UNE 103900:2013 | 5 | 1000 | m² |  | 0 | 17.36 | 0
2.2 TERRAPLÉN
2.2.1 Identificación y control de los suelos naturales
1 | OLA005 | Ensayo de compactación. Próctor modificado | * | UNE 103501:1994 | 1 | 5000 | m³ |  | 0 | 106 | 0 | Para cada procedencia distintas se añadirán ensayos manualmente. Se parte para el plan de control que hay 1 sola procedencia
1 | OLA003 | Análisis granulométrico de suelos | * ** | UNE 103101:1995 | 1 | 5000 | m³ |  | 0 | 44 | 0 | * Para cada procedencia distintas se añadirán ensayos manualmente. Se parte para el plan de control que hay 1 sola procedencia ** Podrá no realizarse este ensayo si lo aprueba la DF
1 | OLA008 OLA009 | Límites de Atterberg | * ** | UNE 103103:1994 y UNE 103104:1993 | 1 | 5000 | m³ |  | 0 | 42 | 0 | * Para cada procedencia distintas se añadirán ensayos manualmente. Se parte para el plan de control que hay 1 sola procedencia ** Podrá no realizarse este ensayo si lo aprueba la DF
1 | OLA004 | Determinación en laboratorio del Índice C.B.R. de un suelo | * ** | UNE 103502:1995 | 1 | 5000 | m³ |  | 0 | 161 | 0 | * Para cada procedencia distintas se añadirán ensayos manualmente. Se parte para el plan de control que hay 1 sola procedencia ** Podrá no realizarse este ensayo si lo aprueba la DF
1 | OLA014 | Contenido de materia orgánica en suelos | * ** | UNE 103204:1993 UNE 103204:1993 Erratum | 1 | 5000 | m³ |  | 0 | 37 | 0 | * Para cada procedencia distintas se añadirán ensayos manualmente. Se parte para el plan de control que hay 1 sola procedencia ** Podrá no realizarse este ensayo si lo aprueba la DF
1 | OLA015 | Contenido de sales solubles en suelos | * ** | NLT 114:1999 UNE 103205:2006 | 1 | 5000 | m³ |  | 0 | 43 | 0 | * Para cada procedencia distintas se añadirán ensayos manualmente. Se parte para el plan de control que hay 1 sola procedencia ** Podrá no realizarse este ensayo si lo aprueba la DF
3 | OLA006 | Ensayo de compactación. Próctor normal | * ** | UNE 103500:1994 | 1 | 5000 | m³ |  | 0 | 71 | 0 | *Para cada procedencia distintas se añadirán ensayos manualmente. Se parte para el plan de control que hay 1 sola procedencia. ** El ensayo se realizará sólo en el caso de los suelos tolerables.
3 | OLA017 | Contenido de yeso en suelos | * ** | NLT 115:1999UNE 103206:2006 | 1 | 5000 | m³ |  | 0 | 46.74 | 0 | *Para cada procedencia distintas se añadirán ensayos manualmente. Se parte para el plan de control que hay 1 sola procedencia. ** El ensayo se realizará sólo en el caso de los suelos tolerables.
3 | OLA041 | Ensayo de hinchamiento libre en edómetro | * ** | UNE 103601:1996 | 1 | 5000 | m³ |  | 0 | 100 | 0 | *Para cada procedencia distintas se añadirán ensayos manualmente. Se parte para el plan de control que hay 1 sola procedencia. ** El ensayo se realizará sólo en el caso de los suelos tolerables.
3 | OLA039 | Ensayo de colapso en suelos | * ** | NLT 254:1999 UNE 103406:2006 | 1 | 5000 | m³ |  | 0 | 100 | 0 | *Para cada procedencia distintas se añadirán ensayos manualmente. Se parte para el plan de control que hay 1 sola procedencia. ** El ensayo se realizará sólo en el caso de los suelos tolerables.
2.2.2 Identificación de los suelos RCD
1 | OLA005 | Ensayo de compactación. Próctor modificado | * | UNE 103501:1994 | 1 | 5000 | m³ |  | 0 | 106 | 0 | Para cada procedencia distintas se añadirán ensayos manualmente. Se parte para el plan de control que hay 1 sola procedencia
1 | OLA003 | Análisis granulométrico de suelos | * ** | UNE 103101:1995 | 1 | 5000 | m³ |  | 0 | 44 | 0 | * Para cada procedencia distintas se añadirán ensayos manualmente. Se parte para el plan de control que hay 1 sola procedencia ** Podrá no realizarse este ensayo si lo aprueba la DF
1 | OLA008 OLA009 | Límites de Atterberg | * ** | UNE 103103:1994 y UNE 103104:1993 | 1 | 5000 | m³ |  | 0 | 42 | 0 | * Para cada procedencia distintas se añadirán ensayos manualmente. Se parte para el plan de control que hay 1 sola procedencia ** Podrá no realizarse este ensayo si lo aprueba la DF
1 | OLA004 | Determinación en laboratorio del Índice C.B.R. de un suelo | * ** | UNE 103502:1995 | 1 | 5000 | m³ |  | 0 | 161 | 0 | * Para cada procedencia distintas se añadirán ensayos manualmente. Se parte para el plan de control que hay 1 sola procedencia ** Podrá no realizarse este ensayo si lo aprueba la DF
1 | OLA014 | Contenido de materia orgánica en suelos | * ** | UNE 103204:1993 UNE 103204:1993 Erratum | 1 | 5000 | m³ |  | 0 | 37 | 0 | * Para cada procedencia distintas se añadirán ensayos manualmente. Se parte para el plan de control que hay 1 sola procedencia ** Podrá no realizarse este ensayo si lo aprueba la DF
1 | OLA015 | Contenido de sales solubles en suelos | * ** | NLT 114:1999 UNE 103205:2006 | 1 | 5000 | m³ |  | 0 | 43 | 0 | * Para cada procedencia distintas se añadirán ensayos manualmente. Se parte para el plan de control que hay 1 sola procedencia ** Podrá no realizarse este ensayo si lo aprueba la DF
1 | - | Contenido en sulfatos solubles en agua en áridos reciclados | * ** | UNE-EN 1744-1:2010+A1:2013**. Apartado 10.2 | 1 | 5000 | m³ |  | 0 | 90 | 0 | * Para cada procedencia distintas se añadirán ensayos manualmente. Se parte para el plan de control que hay 1 sola procedencia ** Podrá no realizarse este ensayo si lo aprueba la DF
3 | OLA006 | Ensayo de compactación. Próctor normal | * ** | UNE 103500:1994 | 1 | 5000 | m³ |  | 0 | 71 | 0 | *Para cada procedencia distintas se añadirán ensayos manualmente. Se parte para el plan de control que hay 1 sola procedencia. ** El ensayo se realizará sólo en el caso de los suelos tolerables.
3 | OLA017 | Contenido de yeso en suelos | * ** | NLT 115:1999UNE 103206:2006 | 1 | 5000 | m³ |  | 0 | 46.74 | 0 | *Para cada procedencia distintas se añadirán ensayos manualmente. Se parte para el plan de control que hay 1 sola procedencia. ** El ensayo se realizará sólo en el caso de los suelos tolerables.
3 | OLA041 | Ensayo de hinchamiento libre en edómetro | * ** | UNE 103601:1996 | 1 | 5000 | m³ |  | 0 | 100 | 0 | *Para cada procedencia distintas se añadirán ensayos manualmente. Se parte para el plan de control que hay 1 sola procedencia. ** El ensayo se realizará sólo en el caso de los suelos tolerables.
3 | OLA039 | Ensayo de colapso en suelos | * ** | NLT 254:1999 UNE 103406:2006 | 1 | 5000 | m³ |  | 0 | 100 | 0 | *Para cada procedencia distintas se añadirán ensayos manualmente. Se parte para el plan de control que hay 1 sola procedencia. ** El ensayo se realizará sólo en el caso de los suelos tolerables.
2.2.3 Compactación de suelo para el terraplén
1 | OLA011 | Densidad y humedad in situ |  | UNE 103900:2013 | 5 | 3500 | m2 |  | 0 | 17.36 | 0 |  | 45
2 | OLA013 | Carga con placa estática |  | NLT 357:1998 UNE 103808:2006 | 1 | 3500 | m2 |  | 0 | 150 | 0
2.3 ESTABILIZACIÓN DE SUELOS CON CAL
2.3.1 Suelo a estabilizar con cal
1 | OLA003 | Análisis granulométrico de suelos |  | UNE 103101:1995 | 1 | 5000 | m³ |  | 0 | 44 | 0
1 | OLA008 OLA009 | Límites de Atterberg |  | UNE 103103:1994 y UNE 103104:1993 | 1 | 5000 | m³ |  | 0 | 42 | 0
1 | OLA014 | Contenido de materia orgánica en suelos |  | UNE 103204:1993 UNE 103204:1993 Erratum | 1 | 5000 | m³ |  | 0 | 37 | 0
1 | OLA016 | Contenido de sulfatos solubles en suelos |  | UNE 103201:1996 UNE 103201:2003 Erratum | 1 | 5000 | m³ |  | 0 | 45 | 0
1 | OLD052 | Contenido de carbonatos |  | NLT 255:1999 UNE 146510:2008 | 1 | 5000 | m³ |  | 0 | 83.33 | 0
1 | OLA006 | Ensayo de compactación. Próctor normal |  | UNE 103500:1994 | 1 | 5000 | m³ |  | 0 | 71 | 0
1 | OLA041 | Ensayo de hinchamiento libre en edómetro | * | UNE 103601:1996 -Apdo. 512.2.4.5 PG-3 | 1 | 5000 | m³ |  | 0 | 100 | 0 | Muestra remoldeada ensayo Próctor normal
1 | OLA039 | Ensayo de colapso en suelos | * | NLT 254:1999 UNE 103406:2006 -Apdo. 512.2.4.6 PG-3 | 1 | 5000 | m³ |  | 0 | 100 | 0 | Muestra remoldeada ensayo Próctor normal
1 | OLD061 | pH en suelos |  | UNE-EN 1430:2009 | 1 | 5000 | m³ |  | 0 | 20.79 | 0
2.3.2 Estudio de estabilización del suelo con cal
1 | OLA008 OLA009 | Límites de Atterberg | * | UNE 103103:1994 y UNE 103104:1993 | 3 | Procedencia | Procedencia |  | 0 | 42 | 0 | 1 ensayo por cada tipo de suelo con al menos 3 porcentajes de cal
1 | OLA005 | Ensayo de compactación. Próctor modificado | * | UNE 103501:1994 | 3 | Procedencia | Procedencia |  | 0 | 106 | 0 | 1 ensayo por cada tipo de suelo con al menos 3 porcentajes de cal
1 | OLA004 | Determinación en laboratorio del Índice C.B.R. de un suelo | * | UNE 103502:1995 | 3 | Procedencia | Procedencia |  | 0 | 161 | 0 | 1 ensayo por cada tipo de suelo con al menos 3 porcentajes de cal
1 | OLD061 | pH en suelos | * | UNE-EN 1430:2009 | 3 | Procedencia | Procedencia |  | 0 | 20.79 | 0 | 1 ensayo por cada tipo de suelo con al menos 3 porcentajes de cal
1 | OLA041 | Ensayo de hinchamiento libre en edómetro | * ** | UNE 103601:1996 -Apdo. 512.2.4.5 PG-3 | 3 | Procedencia | Procedencia |  | 0 | 100 | 0 | * 1 ensayo por cada tipo de suelo con al menos 3 porcentajes de cal ** Para suelos tolerables y/o si el contenido en yeso > 2%. También en suelos susceptibles de colapso (monogranulares, etc)
1 | OLA039 | Ensayo de colapso en suelos | * ** | NLT 254:1999 UNE 103406:2006 -Apdo. 512.2.4.6 PG-3 | 3 | Procedencia | Procedencia |  | 0 | 100 | 0 | * 1 ensayo por cada tipo de suelo con al menos 3 porcentajes de cal ** Para suelos tolerables y/o si el contenido en yeso > 2%. También en suelos susceptibles de colapso (monogranulares, etc)
2.3.3 Control de ejecución de suelos con cal
1 | OLD061 | pH en suelos | * | UNE-EN 1430:2009 | 1 | 3500 | m3 |  | 0 | 20.79 | 0 | La determinación se realizará en la parte superior e inferior de la tongada
1 | OLA034 OLA032 | Determinación del Índice C.B.R., a 1, 4 y 7 días | * | UNE 103502:1995 + I.T. n.º:……………………. UNE-EN 13286-51:2006 | 1 | 3500 | m3 |  | 0 | 161 | 0 | Las probetas se fabricarán según el procedimiento descrito en la UNE-EN 13286-51
2.3.4 Control de la unidad terminada de suelos con cal
1 | OLA011 | Densidad y humedad "in situ" | * | UNE 103900:2013 | 5 | 3500 | m² |  | 0 | 17.36 | 0 | 3.500 m2 en explanadas y coronación de terraplén. 5.000 m2 en rellenos de terraplén de < 5 m de altura. 10.000 m2 en rellenos de terraplén de > 5 m de altura
2 | OLA013 | Carga con placa estática | * | NLT 357:1998 UNE 103808:2006 | 1 | 3500 | m² |  | 0 | 150 | 0 | 3.500 m2 en explanadas y coronación de terraplén. 5.000 m2 en rellenos de terraplén de < 5 m de altura. 10.000 m2 en rellenos de terraplén de > 5 m de altura
2.4 ESTABILIZACIÓN DE SUELOS CON CEMENTO
2.4.1 Suelo a estabilizar con cemento
1 | OLA003 | Análisis granulométrico de suelos | * | UNE 103101:1995 | 1 | 5000 | m³ |  | 0 | 44 | 0 | *Para cada procedencia distintas se añadirán ensayos manualmente. Se parte para el plan de control que hay 1 sola procedencia
1 | OLA008 OLA009 | Límites de Atterberg | * | UNE 103103:1994 y UNE 103104:1993 | 1 | 5000 | m³ |  | 0 | 42 | 0 | *Para cada procedencia distintas se añadirán ensayos manualmente. Se parte para el plan de control que hay 1 sola procedencia
1 | OLA014 | Contenido de materia orgánica en suelos | * | UNE 103204:1993 UNE 103204:1993 Erratum | 1 | 5000 | m³ |  | 0 | 37 | 0 | *Para cada procedencia distintas se añadirán ensayos manualmente. Se parte para el plan de control que hay 1 sola procedencia
1 | OLA016 | Contenido de sulfatos solubles en suelos | * | UNE 103201:1996 UNE 103201:2003 Erratum | 1 | 5000 | m³ |  | 0 | 45 | 0 | *Para cada procedencia distintas se añadirán ensayos manualmente. Se parte para el plan de control que hay 1 sola procedencia
1 | OLA006 | Ensayo de compactación. Próctor normal | * | UNE 103500:1994 | 1 | 5000 | m³ |  | 0 | 71 | 0 | *Para cada procedencia distintas se añadirán ensayos manualmente. Se parte para el plan de control que hay 1 sola procedencia
1 | OLA041 | Ensayo de hinchamiento libre en edómetro | * ** | UNE 103601:1996 -Apdo. 512.2.4.5 PG-3 | 1 | 5000 | m³ |  | 0 | 100 | 0 | *Para cada procedencia distintas se añadirán ensayos manualmente. Se parte para el plan de control que hay 1 sola procedencia. ** El ensayo se realizará sólo en el caso de los suelos tolerables.
1 | OLA039 | Ensayo de colapso en suelos | * ** | NLT 254:1999 UNE 103406:2006 -Apdo. 512.2.4.6 PG-3 | 1 | 5000 | m³ |  | 0 | 100 | 0 | *Para cada procedencia distintas se añadirán ensayos manualmente. Se parte para el plan de control que hay 1 sola procedencia. ** El ensayo se realizará sólo en el caso de los suelos tolerables.
2.4.2 Estudio de estabilización del suelo con cemento
1 | OLA005 | Ensayo de compactación. Próctor modificado | * | UNE 103501:1994 | 3 | Procedencia | Procedencia |  | 0 | 106 | 0 | 1 ensayo por cada tipo de suelo con al menos 3 porcentajes de cemento
1 | OLA034 OLA032 | Determinación del Índice C.B.R., a 1, 4 y 7 días | * ** | UNE 103502:1995 + I.T. n.º:……………………. UNE-EN 13286-51:2006 | 3 | Procedencia | Procedencia |  | 0 | 161 | 0 | *1 ensayo por cada tipo de suelo con al menos 3 porcentajes de cemento. ** Para suelos estabilizados tipos S-EST1 y S-EST2
1 | OLA031 | Resistencia a compresión simple (a 7 días) | * ** | UNE-EN 13286-41:2003 | 3 | Procedencia | Procedencia |  | 0 | 210 | 0 | *1 ensayo por cada tipo de suelo con al menos 3 porcentajes de cemento. **Para suelos tipo S-EST3 las probetas se fabricarán según el procedimiento descrito en la UNE-EN 13286-51 y con la densidad exigida en obra
1 | OLA030 | Determinación de los plazos de trabajabilidad | * | UNE-EN 13286-45:2004 | 1 | Procedencia | Procedencia |  | 0 | 158.26 | 0 | El ensayo se realiza con el porcentaje óptimo de cemento
1 | OLA041 | Ensayo de hinchamiento libre en edómetro | * ** | UNE 103601:1996 -Apdo. 512.2.4.5 PG-3 | 3 | Procedencia | Procedencia |  | 0 | 100 | 0 | * 1 ensayo por cada tipo de suelo con al menos 3 porcentajes de cemento. **El ensayo se realizará sólo en el caso de que el suelo natural presentase hinchamiento
1 | OLA039 | Ensayo de colapso en suelos | * ** | NLT 254:1999 UNE 103406:2006 -Apdo. 512.2.4.6 PG-3 | 3 | Procedencia | Procedencia |  | 0 | 100 | 0 | * 1 ensayo por cada tipo de suelo con al menos 3 porcentajes de cemento. **El ensayo se realizará sólo en el caso de que el suelo natural presentase colapso
2.4.3 Control de la ejecución de suelos con cemento
1 | OLA034 OLA032 | Determinación del Índice C.B.R., a 1, 4 y 7 días | * | UNE 103502:1995 + I.T. n.º:……………………. UNE-EN 13286-51:2006 | 1 | 3500 | m3 |  | 0 | 161 | 0 | Para suelos tipo S-EST1 y S-EST2. Las probetas se fabricarán según el procedimiento descrito en la UNE-EN 13286-51 y con la densidad exigida en obra
1 | OLA031 | Resistencia a compresión simple (a 7 días) sobre 3 probetas | * | UNE-EN 13286-41:2003 | 1 | 3500 | m3 |  | 0 | 210 | 0 | Para suelos tipo S-EST3 Las probetas se fabricarán según el procedimiento descrito en la UNE-EN 13286-51 y con la densidad exigida en obra
2.4.4 Control de la unidad terminada de suelos con cemento
1 | OLA011 | Densidad y humedad "in situ" | * | UNE 103900:2013 | 5 | 3500 | m² |  | 0 | 17.36 | 0 | 3.500 m2 en explanadas y coronación de terraplén. 5.000 m2 en rellenos de terraplén de < 5 m de altura. 10.000 m2 en rellenos de terraplén de > 5 m de altura
2 | OLA013 | Carga con placa estática | * | NLT 357:1998 UNE 103808:2006 | 1 | 3500 | m² |  | 0 | 150 | 0 | 3.500 m2 en explanadas y coronación de terraplén. 5.000 m2 en rellenos de terraplén de < 5 m de altura. 10.000 m2 en rellenos de terraplén de > 5 m de altura
2.5 GEOTEXTILES
2 | OLA133 | Masa por unidad de superficie en geotextiles |  | UNE-EN ISO 9864:2005 | 1 | Tipo | Tipo |  | 0 | 55 | 0
2.6 ESCOLLERAS
3 | OLB061 | Muestreo y reducción de muestras |  | UNE-EN 13383-2:2003 | 1 | Tipo | Tipo |  | 0 | 84 | 0
3 | OLB074 | Análisis granulométrico de material para escollera |  | UNE-EN 13383-2:2003* | 1 | Tipo | Tipo |  | 0 | 350 | 0
3 | OLB075 | Forma partículas en escollera |  | UNE-EN 13383-2:2003* | 1 | Tipo | Tipo |  | 0 | 150 | 0
3 | OLB058 | Resistencia frente a disoluciones de sulfato magnésico |  | UNE-EN 1367-2:2010** | 1 | Tipo | Tipo |  | 0 | 144 | 0
3 | OLA053 | Coeficiente de desgaste Los Ángeles | * | UNE-EN 933-4:2008** PF-6 del PPTGMF | 1 | Tipo | Tipo |  | 0 | 92 | 0 | * Aclaración al precio: tomado la fracción de árido en cantera. No incluye preparación de la muestra en molino.
3 | OLB051 | Determinación de la densidad de partículas y absorción de agua. |  | UNE-EN 1097-6:2001* | 1 | Tipo | Tipo |  | 0 | 52.88 | 0
3 | OLB062 | Resistencia a compresión uniaxial (incluyendo extracción y tallado del testigo) | * | UNE-EN 1926:1999* | 1 | Tipo | Tipo |  | 0 | 62.37 | 0 | * Precio por testigo (la norma pide 10)
3 | OLB059 | Estabilidad frente a la acción de desmoronamiento en agua | * | NLT 255:1999 UNE 146510:2008 | 1 | Tipo | Tipo |  | 0 | 83.33 | 0 | En el caso de contacto con flujos de agua
3 | OLB060 | Estabilidad frente a la acción de los ciclos humedad sequedad (25 ciclos) | * | NLT 260:1999 UNE 146511:2008 | 1 | Tipo | Tipo |  | 0 | 176.83 | 0 | A criterio de Dirección de Obra en el caso de contacto con flujos de agua
2.7 ZAHORRAS
2.7.1 Zahorras de canteras o graveras. Control del material
1 | OLB041 | Análisis granulométrico de zahorra |  | UNE-EN 933-1:2012** | 1 | 5000 | m³ |  | 0 | 42.75 | 0
1 | OLA008 OLA009 | Límites de Atterberg | * | UNE 103103:1994 y UNE 103104:1993 | 1 | 5000 | m³ |  | 0 | 42 | 0 | * Podrá no realizarse este ensayo si lo aprueba la DF
1 | OLB047 | Ensayo de compactación. Próctor modificado |  | UNE-EN 13286-2 | 1 | 5000 | m³ |  | 0 | 106 | 0
1 | OLB049 | Coeficiente de Los Angeles | * | UNE-EN 1097-2:1999* | 1 | 5000 | m³ |  | 0 | 92 | 0 | * Podrá no realizarse este ensayo si lo aprueba la DF
1 | OLB044 | Equivalente de arena de áridos (SE4) | * | UNE-EN 933-8:2012+A1:2015** UNE-EN 933-8:2012+A1:2015/1M:2016** | 1 | 5000 | m³ |  | 0 | 26 | 0 | * Podrá no realizarse este ensayo si lo aprueba la DF
1 | OLB054 | Índice de lajas | * | UNE-EN 933-3:2012** | 1 | 5000 | m³ |  | 0 | 63 | 0 | * Podrá no realizarse este ensayo si lo aprueba la DF
1 | OLB046 | Proporción de caras de fractura de las partículas del árido grueso | * | UNE-EN 933-5:1999** UNE-EN 933-5:1999/A1:2005** | 1 | 5000 | m³ |  | 0 | 50 | 0 | * Podrá no realizarse este ensayo si lo aprueba la DF
1 | OLB079 | Contenido total en azufre | * | UNE-EN 1744-1:2010+A1:2013** | 1 | 5000 | m³ |  | 0 | 265.04 | 0 | * Podrá no realizarse este ensayo si lo aprueba la DF
3 | OLB064 | Azul de metileno | * | UNE-EN 933-9:2010+A1:2013** | 1 | 5000 | m³ |  | 0 | 92 | 0 | El ensayo de azul de metileno se realizará cuando se requiera de acuerdo con lo indicado en el art. 510.2.3 del PG-3
2.7.2 Zahorra de RCD. Control de material
1 | OLB071 | Clasificación de los componentes del árido grueso |  | UNE-EN 933-11:2009** UNE-EN 933-11:2009/AC:2010** | 1 | 5000 | m3 |  | 0 | 45 | 0
1 | OLB041 | Análisis granulométrico de zahorra | * | UNE-EN 933-1:2012** | 1 | 5000 | m3 |  | 0 | 42.75 | 0 | * Podrá no realizarse este ensayo si lo aprueba la DF
1 | OLA005 | Ensayo de compactación. Próctor modificado |  | UNE 103501:1994 | 1 | 5000 | m3 |  | 0 | 106 | 0
1 | OLB044 | Equivalente de arena de áridos (SE4) | * | UNE-EN 933-8:2012+A1:2015** UNE-EN 933-8:2012+A1:2015/1M:2016** | 1 | 5000 | m3 |  | 0 | 26 | 0 | * Podrá no realizarse este ensayo si lo aprueba la DF
1 | OLA008 OLA009 | Límites de Atterberg | * | UNE 103103:1994 UNE 103104:1993 | 1 | 5000 | m3 |  | 0 | 42 | 0 | * Podrá no realizarse este ensayo si lo aprueba la DF
1 | OLB054 | Índice de lajas | * | UNE-EN 933-3:2012** | 1 | 5000 | m3 |  | 0 | 63 | 0 | * Podrá no realizarse este ensayo si lo aprueba la DF
1 | OLB046 | Proporción de caras de fractura de las partículas del árido grueso | * | UNE-EN 933-5:1999** UNE-EN 933-5:1999/A1:2005** | 1 | 5000 | m3 |  | 0 | 50 | 0 | * Podrá no realizarse este ensayo si lo aprueba la DF
1 | OLB049 | Coeficiente de Los Angeles | * | UNE-EN 1097-2:1999* | 1 | 5000 | m3 |  | 0 | 92 | 0 | * Podrá no realizarse este ensayo si lo aprueba la DF
1 | OLB070 | Sulfatos soluble en agua áridos reciclados | * | UNE-EN 1744-1:1999* | 1 | 5000 | m3 |  | 0 | 90 | 0 | * Podrá no realizarse este ensayo si lo aprueba la DF
1 | OLB079 | Contenido total en azufre | * | UNE-EN 1744-1:2010+A1:2013** | 1 | 5000 | m3 |  | 0 | 265.04 | 0 | * Podrá no realizarse este ensayo si lo aprueba la DF
3 | OLB064 | Azul de metileno | * | UNE-EN 933-9:2010+A1:2013** | 1 | 5000 | m3 |  | 0 | 92 | 0 | El ensayo de azul de metileno se realizará cuando se requiera de acuerdo con lo indicado en el art. 510.2.3 del PG-3
2.7.3 Control de la unidad terminada
1 | OLA011 | Densidad y humedad in situ en suelos y zahorras |  | UNE 103900:2013 | 7 | 3500 | m2 |  | 0 | 17.36 | 0
2 | OLA013 | Carga con placa estática |  | NLT 357:1998 UNE 103808:2006 | 1 | 3500 | m2 |  | 0 | 150 | 0
CAPÍTULO 2: ACONDICIONAMIENTO DEL TERRENO | [10 empty] | 0

## 03_Cimentación_y_Estructuras
NIVEL DE CONTROL | CÓDIGO DR | ENSAYO | OBSERVACIONES | OBSERVACIONES | NORMA O PROCEDIMIENTO | ENSAYOS DE RECEPCIÓN |  | PROYECTO |  | VALORACION PLAN RECEPCION |  |  | OBSERVACIONES
[6 empty] | ENSAYOS |  | Ud | MEDICIÓN | Nº | PRECIO | IMPORTE
[6 empty] | Nº | TAMAÑO LOTE |  |  | ENSAYOS | UNITARIO
CAPÍTULO : 03. CIMENTACIÓN Y ESTRUCTURAS
03.01 CIMENTACIÓN Y ESTRUCTURAS DE HORMIGÓN
03.01.01 HORMIGÓN CONVENCIONAL
03.01.01.01 Ensayos durante la ejecución: CIMENTACIÓN SUPERFICIAL Y ESTRUCTURA (control de resistencia y docilidad)
1 |  | Resistencia a compresión | * | * ** *** | UNE-EN 12350-1:2009, UNE-EN 12390-2:2009, UNE -EN 12390-2:2009+1M:2015, UNE-EN 12390-3:2009, UNE-EN 12390-3:2009/AC:2011 y apartado 57.3.2 del CodE | 03_C_y_E_AUX_CALC AMASADAS | 03_C_y_E_AUX_CALC AMASADAS | 03_C_y_E_AUX_CALC AMASADAS | 03_C_y_E_AUX_CALC AMASADAS | 0 | 59.28 | 0 | * El cálculo de tomas de amasadas y su distribución en la cimentanción y estructura se debe realizar con el auxiliar de cálculo anexa. ** En el cálculo de lotes/amasadas realizado en la hoja auxiliar no se ha tenido en hormigones con distintivo oficialmente reconocido. *** El tiempo (periodo) de hormigonado no se ha tenido en cuenta para el cálculo de lotes/amasadas.
1 |  | Ensayos de hormigón fresco. Parte 2. Ensayo de asentamiento | * | * ** | UNE-EN 12350-2:2009 | 03_C_y_E_AUX_CALC AMASADAS | 03_C_y_E_AUX_CALC AMASADAS | 03_C_y_E_AUX_CALC AMASADAS | 03_C_y_E_AUX_CALC AMASADAS | 0 | 17.26 | 0 | * Al menos en cada toma de muestra para resistencia a compresión se medirá la consistencia. ** No se realiza sin el hormigón es del tipo autocompactante (AC) Mínimo 5 ensayos por desplazamiento
03.01.01.02 Ensayos de información complementaria
3 |  | Extracción de testigos, examen y rotura a compresión | * | * | UNE-EN 12504-1:2009 / UNE-EN 13791:2020 | 1 | * | * |  | 0 | 180 | 0 | * La DF estimará los testigos necesarios a realizar en su caso
3 |  | Determinación del índice de rebote con el esclerómetro | * | * | UNE-EN 12504-2:2013/UNE-EN 13791:2020 | 1 | * | * |  | 0 | 210 | 0 | * La DF estimará los reconocimientos necesarios a realizar en su caso. Precio por lote de control de obra
3 |  | Determinacion de la velocidad de los impulsos ultrasónicos | * | * | UNE-EN 12504-4:2006 / UNE-EN 13791:2020 | 1 | * | * |  | 0 | 210 | 0 | * La DF estimará los reconocimientos necesarios a realizar en su caso. Precio por lote de control de obra
3 |  | Realización de ensayos estáticos de puesta en carga sobre forjados | * | * | Apartado 23.2 del CodE / Procedimiento interno | 1 | * | * |  | 0 | 1200 | 0 | * La DF estimará la necesidad de esta prueba en su caso. El protocolo lo aporta el cliente así como los medios para realizar la prueba
03.01.02 HORMIGÓN AUTOCOMPACTANTE
03.01.02.01 Ensayos característicos de resistencia y/o dosificación
1 |  | Resistencia a compresión |  |  | UNE-EN 12350-1:2009, UNE-EN 12390-2:2009, UNE -EN 12390-2:2009+1M:2015, UNE-EN 12390-3:2009, UNE-EN 12390-3:2009/AC:2011 y apartado 57.3.2 del CodE | 1 | Tipo | Tipo |  | 0 | 59.28 | 0
1 |  | Caracterización de la fluidez. Ensayo del escurrimiento |  |  | UNE-EN 12350-8:2011 | 1 | Tipo | Tipo |  | 0 | 14.39 | 0
1 |  | Determinación del tiempo de flujo. Ensayo del embudo en V |  |  | UNE-EN 12350-9:2011 | 1 | Tipo | Tipo |  | 0 | 43.37 | 0
1 |  | Caracterización de la fluidez en presencia de barras. Método de la caja en L |  |  | UNE-EN 12350-10:2011 | 1 | Tipo | Tipo |  | 0 | 43.37 | 0
1 |  | Caracterización de la fluidez en presencia de barras. Ensayo de escurrimiento con el anillo japonés |  |  | UNE-EN 12350-12:2011 | 1 | Tipo | Tipo |  | 0 | 43.37 | 0
03.01.02.02 Ensayos durante la ejecución: CIMENTACIÓN SUPERFICIAL Y ESTRUCTURA (control de resistencia y docilidad)
1 |  | Resistencia a compresión |  | * ** *** | UNE-EN 12350-1:2009, UNE-EN 12390-3:2009, UNE-EN 12390-3:2009/AC:2011 y apartado 57.3.2 del CodE | 03_C_y_E_AUX_CALC AMASADAS | 03_C_y_E_AUX_CALC AMASADAS | 03_C_y_E_AUX_CALC AMASADAS | 03_C_y_E_AUX_CALC AMASADAS | 0 | 59.28 | 0 | * El cálculo de tomas de amasadas y su distribución en la cimentanción y estructura se debe realizar con el auxiliar de cálculo anexa. * * En el cálculo de lotes/amasadas realizado en la hoja auxiliar no se ha tenido en hormigones con distintivo oficialmente reconocido. *** El tiempo (periodo) de hormigonado no se ha tenido en cuenta para el cálculo de lotes/amasadas.
1 |  | Caracterización de la fluidez. Ensayo del escurrimiento |  |  | UNE-EN 12350-8:2011 | 03_C_y_E_AUX_CALC AMASADAS | 03_C_y_E_AUX_CALC AMASADAS | 03_C_y_E_AUX_CALC AMASADAS | 03_C_y_E_AUX_CALC AMASADAS | 0 | 14.39 | 0
1 |  | Caracterización de la fluidez en presencia de barras. Ensayo de escurrimiento con el anillo japonés |  |  | UNE-EN 12350-12:2011 | 03_C_y_E_AUX_CALC AMASADAS | 03_C_y_E_AUX_CALC AMASADAS | 03_C_y_E_AUX_CALC AMASADAS | 03_C_y_E_AUX_CALC AMASADAS | 0 | 43.37 | 0
03.01.03 ENSAYOS POR CLASE DE EXPOSICIÓN AMBIENTAL (control de la durabilidad) DEL HORMIGÓN CONVENCIONAL/AUTOCOMPACTANTE SUMINISTRADO EN OBRA PARA CIMENTACIÓN SUPERFICIAL Y ESTRUCTURA
1 |  | Ensayos de hormigón fresco. Parte 7. Determinación del contenido de aire. Métodos de presión |  | * ** *** | UNE-EN 12350-7:2010 | Control inicio de suministro |  | 03_C_y_E_AUX_CALC AMASADAS | 03_C_y_E_AUX_CALC AMASADAS | 0 | 66 | 0 | * Solo para hormigones sometidos a las clases generales de exposición XF2 y XF4. ** Se realizará por cada tipo de exposición indicada: al inicio de su suministro y una vez cada 6 meses a lo largo del suministro. *** SOLO PARA HORMIGONES QUE NO POSEAN UN DISTINTIVO DE CALIDAD OFICIALMENTE RECONOCIDO.
1 | [5 empty] | Control durante el suministro |  | 03_C_y_E_AUX_CALC AMASADAS | 03_C_y_E_AUX_CALC AMASADAS | 0 | 66 | 0
1 |  | Ensayos de hormigón endurecido. Parte 8. Profundidad de penetración de agua bajo presión (3 probetas) |  | * ** *** | UNE-EN 12390-8:2009, UNE-EN 12390-8:2009/1M:2011, Artículo 57.3.3 CodE | Control inicio de suministro |  | 03_C_y_E_AUX_CALC AMASADAS | 03_C_y_E_AUX_CALC AMASADAS | 0 | 151.45 | 0 | * Solo para hormigones sometidos a las clases generales de exposición XA,XS,XD, XF o XM. ** Se realizará por cada tipo de exposición indicada: al inicio de su suministro y una vez cada 6 meses a lo largo del suministro. *** SOLO PARA HORMIGONES QUE NO POSEAN UN DISTINTIVO DE CALIDAD OFICIALMENTE RECONOCIDO.
1 | [5 empty] | Control durante el suministro |  | 03_C_y_E_AUX_CALC AMASADAS | 03_C_y_E_AUX_CALC AMASADAS | 0 | 151.45 | 0
03.01.04 MICROPILOTES (DIÁMETROS NO MAYORES DE 300 mm)
03.01.04.01 Lechadas
1 |  | Resistencia a compresión |  |  | UNE-EN 445:2009 | 1 | Día | Día |  | 0 | 48.4 | 0
1 |  | Densidad |  |  | UNE-EN 445:2009 | 1 | Día | Día |  | 0 | 20.8 | 0
2 |  | Fluidez de lechada de inyección (ensayo de cono Marsh) |  |  | UNE-EN 445:2009 | 1 | Día | Día |  | 0 | 33.71 | 0
2 |  | Exudación y variación de volumen (ensayo de la mecha inducida) |  |  | UNE-EN 445:2009 | 1 | Día | Día |  | 0 | 650 | 0
03.01.04.02 Aceros
1 | - | Ensayo de tracción determinando resistencia, límite elástico y alargamiento. Incluyendo mecanizado de probetas |  |  | UNE-EN ISO 6892-1:2017 | 1 | 100 | Tubo |  | 0 | 210 | 0
2 | OLC037 hasta 042 | Composición química (C,P,S,Cr,Mn,Ni, Mo, V, Cu, Si) |  |  | UNE-EN 10025-1:2006 | 1 | Tipo acero | Tipo acero |  | 0 | 210 | 0
2 | - | Características geométricas |  |  | API (Specification 5CT):1996 | 1 | 100 | Tubo |  | 0 | 42.6 | 0
3 | - | Visita de técnico para inspección visual de acopios de tubos (½ jornada, 3 horas netas) |  |  | API (Specification 5CT):1996 | 1 | 100 | Tubo |  | 0 | 392 | 0
03.01.05 PILOTES Y PANTALLAS (CIMENTACIONES PROFUNDAS DB SE-C PUNTO 5 DEL CÓDIGO TÉCNICO DE LA EDIFICACIÓN)
03.01.05.01 Pilotes prefabricados - UNE-EN 12699:2016
1 |  | Comprobación de integridad estructural mediante ensayo sónico de impedancia mecánica con martillo de mano | * | * | ASTM D5882:2016 NF-P94-160-4:1994 | 1 | 10 | Pilote |  | 0 | 113.4 | 0 | * Precio de ensayo por pilote. Mínimo 5 ensayos por desplazamiento
03.01.05.02 Pilotes in situ - UNE-EN 1536:2011+A1
03.01.05.02.01 Pilotes in situ: Control del hormigonado
03.01.05.02.01.01 Pilotes in situ: Inicio de la unidad de obra
1 |  | Ensayos de hormigón fresco. Parte 2. Ensayo de asentamiento | * | * | UNE-EN 12350-2:2009 | 03_C_y_E_AUX_CALC AMASADAS | 03_C_y_E_AUX_CALC AMASADAS | 03_C_y_E_AUX_CALC AMASADAS | 03_C_y_E_AUX_CALC AMASADAS | 0 | 17.26 | 0 | *Se tomará una serie por cada uno de los 3 primeros pilotes de la obra.
1 |  | Resistencia a compresión | * | * | UNE-EN 12350-1:2009, UNE-EN 12390-2:2009, UNE -EN 12390-2:2009+1M:2015, UNE-EN 12390-3:2009, UNE-EN 12390-3:2009/AC:2011 | 03_C_y_E_AUX_CALC AMASADAS | 03_C_y_E_AUX_CALC AMASADAS | 03_C_y_E_AUX_CALC AMASADAS | 03_C_y_E_AUX_CALC AMASADAS | 0 | 59.28 | 0 | *Se tomará una serie por cada uno de los 3 primeros pilotes de la obra.
03.01.05.02.01.02 Pilotes in situ. Durante la ejecución de la unidad de obra: control de la docilidad
1 |  | Ensayos de hormigón fresco. Parte 2. Ensayo de asentamiento | * | * | UNE-EN 12350-2:2009 | 03_C_y_E_AUX_CALC AMASADAS | 03_C_y_E_AUX_CALC AMASADAS | 03_C_y_E_AUX_CALC AMASADAS | 03_C_y_E_AUX_CALC AMASADAS | 0 | 17.26 | 0 | * La norma UNE-EN 1536 obliga realizar la consistencia cada camión o cada 10 m3.
03.01.05.02.01.03 Pilotes in situ: Durante la ejecución de la unidad de obra (para hormigones de clase de resistencia ˂ C 35 (s/ UNE-EN 206:2013 referido a resistencia sobre probetas cilíndricas)
1 |  | Ensayos de hormigón fresco. Parte 2. Ensayo de asentamiento | * |  | UNE-EN 12350-2:2009 | 03_C_y_E_AUX_CALC AMASADAS | 03_C_y_E_AUX_CALC AMASADAS | 03_C_y_E_AUX_CALC AMASADAS | 03_C_y_E_AUX_CALC AMASADAS | 0 | 17.26 | 0
1 |  | Resistencia a compresión | * | * ** *** **** | UNE-EN 12350-1:2009, UNE-EN 12390-2:2009, UNE -EN 12390-2:2009+1M:2015, UNE-EN 12390-3:2009, UNE-EN 12390-3:2009/AC:2011 | 03_C_y_E_AUX_CALC AMASADAS | 03_C_y_E_AUX_CALC AMASADAS | 03_C_y_E_AUX_CALC AMASADAS | 03_C_y_E_AUX_CALC AMASADAS | 0 | 59.28 | 0 | * Se tomará una serie por cada 5 pilotes (cada 15 pilotes si el volumen por unidad fuera ≤ 4 m3. ** Si hubieran interrupciones de los trabajos superiores a los 7 días, tomar 2 series adicionales. *** Si se hormigona al día 75 m3, se tomará una serie adicional. **** El número mínimo de probetas por serie será de 4.
03.01.05.02.01.04 Pilotes in situ: Durante la ejecución de la unidad de obra (para hormigones de clase de resistencia ≥ C 35 (s/ UNE-EN 206:2013 referido a resistencia sobre probetas cilíndricas)
1 |  | Ensayos de hormigón fresco. Parte 2. Ensayo de asentamiento | * |  | UNE-EN 12350-2:2009 | 03_C_y_E_AUX_CALC AMASADAS | 03_C_y_E_AUX_CALC AMASADAS | 03_C_y_E_AUX_CALC AMASADAS | 03_C_y_E_AUX_CALC AMASADAS | 0 | 17.26 | 0
1 |  | Resistencia a compresión | * | * ** *** **** | UNE-EN 12350-1:2009, UNE-EN 12390-2:2009, UNE -EN 12390-2:2009+1M:2015, UNE-EN 12390-3:2009, UNE-EN 12390-3:2009/AC:2011 | 03_C_y_E_AUX_CALC AMASADAS | 03_C_y_E_AUX_CALC AMASADAS | 03_C_y_E_AUX_CALC AMASADAS | 03_C_y_E_AUX_CALC AMASADAS | 0 | 59.28 | 0 | * Se tomará una serie por cada pilote. ** Si hubieran interrupciones de los trabajos superiores a los 7 días, tomar 2 series adicionales. *** Si se hormigona al día 75 m3, se tomrá una serie adicional. **** El número mínimo de probetas por serie será de 4.
03.01.05.02.02 Ensayos en pilotes in situ (control unidad terminada)
1 |  | Comprobación de integridad estructural mediante ensayo sónico de impedancia mecánica con martillo de mano | * | * ** | ASTM D5882:2016 NF-P94-160-4:1994 | 1 | 10 | Nº pilotes |  | 0 | 113.4 | 0 | * Precio de ensayo por pilote. Mínimo 5 ensayos por desplazamiento ** Se escogerá el ensayos de impedancia o el Cross-Hole
1 |  | Comprobación de integridad estructural mediante ensayo de transparencia sónica (cross-hole) en pilote instrumentado con 3 tubos de acero (Tres diagrafías por pilote) | * | * ** | ASTM D 6760:2016 NF P 94-160-1:1993 | 1 | Nº pilotes | Nº pilotes |  | 0 | 226.8 | 0 | * Según especificaciones de CTE: - El numero de ensayos no debe ser inferior a 1 por cada 20 pilotes - En pilotes aislados con diámetros entre 45 y 100 cm que no será inferior a 2 por cada 20 pilotes - En pilotes aislados de diámetro superior a 100 cm no debe ser inferior a 5 por cada 20 pilotes. - Mínimo 5 ensayos por desplazamiento ** Se escogerá el ensayos de impedancia o el Cross-Hole
1 |  | Comprobación de integridad estructural mediante ensayo de transparencia sónica (cross-hole) en pilote instrumentado con 4 tubos de acero (Seis diagrafías por pilote) | * | * ** | ASTM D 6760:2016 NF P 94-160-1:1993 | 1 | Nº pilotes | Nº pilotes |  | 0 | 289.8 | 0
1 |  | Comprobación de integridad estructural mediante ensayo de transparencia sónica (cross-hole) en pilote instrumentado con más de 4 tubos de acero (Diez diagrafías por pilote) | * | * ** | ASTM D 6760:2016 NF P 94-160-1:1993 | 1 | Nº pilotes | Nº pilotes |  | 0 | 346.5 | 0
03.01.05.03 Encepados
1 |  | Ensayos de hormigón fresco. Parte 2. Ensayo de asentamiento |  | * | UNE-EN 12350-2:2009 | 03_C_y_E_AUX_CALC AMASADAS | 03_C_y_E_AUX_CALC AMASADAS | 03_C_y_E_AUX_CALC AMASADAS | 03_C_y_E_AUX_CALC AMASADAS | 0 | 17.26 | 0 | * Al menos en cada toma de muestra para resistencia a compresión se medirá la consistencia. Mínimo 5 ensayos por desplazamiento
1 |  | Resistencia a compresión |  | * | UNE-EN 12350-1:2009, UNE-EN 12390-2:2009, UNE -EN 12390-2:2009+1M:2015, UNE-EN 12390-3:2009, UNE-EN 12390-3:2009/AC:2011 | 03_C_y_E_AUX_CALC AMASADAS | 03_C_y_E_AUX_CALC AMASADAS | 03_C_y_E_AUX_CALC AMASADAS | 03_C_y_E_AUX_CALC AMASADAS | 0 | 59.28 | 0 | * Se seguirá las directrices de la EHE-08 para la lotificación.
03.01.05.04 Muros-pantallas
03.01.05.04.01 Muros-pantallas in situ: Control del hormigonado
03.01.05.04.01.01 Muros-pantallas in situ: Durante la ejecución del hormigonado. Control de docilidad
1 |  | Ensayos de hormigón fresco. Parte 2. Ensayo de asentamiento | * | * | UNE-EN 12350-2:2009 | 03_C_y_E_AUX_CALC AMASADAS | 03_C_y_E_AUX_CALC AMASADAS | 03_C_y_E_AUX_CALC AMASADAS | 03_C_y_E_AUX_CALC AMASADAS | 0 | 17.26 | 0 | * La norma UNE-EN 1538 en la tabla B.1 contempla, como mínimo, una determinación del cono Abrams por cada comienzo de panel. No están incluidos los realizados para la toma de control de reistencia
03.01.05.04.01.02 Muros-pantallas in situ: Durante la ejecución del hormigonado. Control de resistencia
1 |  | Ensayos de hormigón fresco. Parte 2. Ensayo de asentamiento | * |  | UNE-EN 12350-2:2009 | 03_C_y_E_AUX_CALC AMASADAS | 03_C_y_E_AUX_CALC AMASADAS | 03_C_y_E_AUX_CALC AMASADAS | 03_C_y_E_AUX_CALC AMASADAS | 0 | 17.26 | 0
1 |  | Resistencia a compresión | * | * | UNE-EN 12350-1:2009, UNE-EN 12390-2:2009, UNE -EN 12390-2:2009+1M:2015, UNE-EN 12390-3:2009, UNE-EN 12390-3:2009/AC:2011 | 03_C_y_E_AUX_CALC AMASADAS | 03_C_y_E_AUX_CALC AMASADAS | 03_C_y_E_AUX_CALC AMASADAS | 03_C_y_E_AUX_CALC AMASADAS | 0 | 59.28 | 0 | * El número mínimo de probetas por serie será de 4.
03.01.05.04.01.02 Ensayos en muros-pantallas in situ (control unidad terminada)
1 |  | Comprobación de integridad estructural mediante ensayo de transparencia sónica (cross-hole) en muro pantalla instrumentado con tubos de acero (el número de diagrafías irá en función de los tubos adyacentes) | * | * | ASTM D 6760:2016 NF P 94-160-1:1993 | 1 | Diagrafías | Diagrafías |  | 0 | 226.8 | 0 | * Precio por cada 3 diagrafías
03.01.05.05 Caracterización de los lodos bentoníticos o suspensiones poliméricas
1 | OLB211 | Densidad (kg/m3) | * |  | UNE-EN 1536:2011+A1:2016, UNE-EN 1538:2011+A1:2016 I.T. | 2 | Día | Día |  | 0 | 20.8 | 0 | Un ensayo se realizará sobre lodo fresco y otro sobre el lodo reutilizado
1 | OLB212 | Viscosidad en cono Marsh (s) |  |  | UNE-EN 1536:2011+A1:2016, UNE-EN 1538:2011+A1:2016 UNE-EN ISO 13500:2008/A1:2010 | 2 | Día | Día |  | 0 | 33.71 | 0
1 | OLB215 | Contenido de arena en volumen (%) |  |  | UNE-EN 1536:2011+A1:2016, UNE-EN 1538:2011+A1:2016 UNE-EN ISO 13500:2008/A1:2010 | 2 | Día | Día |  | 0 | 33.71 | 0
1 | OLB213 | pH |  |  | UNE-EN 1536:2011+A1:2016, UNE-EN 1538:2011+A1:2016 | 2 | Día | Día |  | 0 | 16.9 | 0
3 | OLB214 | Filtrado (cm3) |  |  | UNE-EN 1536:2011+A1:2016, UNE-EN 1538:2011+A1:2016 UNE-EN ISO 13500:2008/A1:2010 | 2 | Día | Día |  | 0 | 41.11 | 0
3 | OLB216 | Cake (mm) |  |  | UNE-EN 1536:2011+A1:2016, UNE-EN 1538:2011+A1:2016 UNE-EN ISO 13500:2008/A1:2010 | 2 | Día | Día |  | 0 | 37.93 | 0
03.01.06 ACERO CORRUGADO PARA ARMAR (ARMADURAS PASIVAS)
1 |  | Características geométricas y sección equivalentes de barras de acero corrugado |  | * ** | UNE-EN ISO 15630-1:2011 | 2 | 30 | t |  | 0 | 50 | 0 | *Para obras de menos de 300 t. En otro caso aplicar el artículo. ** Para cumplimiento del artículo 34 mientras no esté vigente el marcado CE para los aceros corrugados en caso de no poseer distintivo de calidad oficialmente reconocido (conforme a lo indicado en el artículo 18), se deben realizar ensayos de comprobación durante la recepción.
1 |  | Doblado simple, doblado-desdoblado en barras de acero corrugado |  | * ** | UNE-EN ISO 15630-1:2011 | 2 | 30 | t |  | 0 | 35.09 | 0
1 |  | Ensayo de tracción en barras de acero corrugado |  | * ** | UNE-EN ISO 15630-1:2011 y Art. 58 del CodE | 2 | 30 | t |  | 0 | 60.66 | 0
03.01.07 MALLAS ELECTROSOLDADAS (ARMADURAS NORMALIZADAS)
1 |  | Características geométricas |  | * | UNE-EN 15630-2:2011 | 2 | 30 | t |  | 0 | 50 | 0 | * Para cumplimiento del artículo 35 mientras no esté vigente el marcado CE para los aceros corrugados en caso de no poseer distintivo de calidad oficialmente reconocido (conforme a lo indicado en el artículo 18), se deben realizar ensayos de comprobación durante la recepción.
1 |  | Despegue de nudos |  | * | UNE-EN 15630-2:2011 | 2 | 30 | t |  | 0 | 25.3 | 0
1 |  | Ensayo de tracción en barras de acero corrugado |  | * | UNE-EN ISO 15630-1:2011 y Art. 58 del CodE | 2 | 30 | t |  | 0 | 60.66 | 0
03.01.08 ACERO PARA TESADOS (ARMADURAS ACTIVAS) Y LECHADAS
03.01.08.01 Alambres
1 |  | Características geométricas |  | * ** | UNE 36094:1997 UNE 36094:1997 ERRATUM UNE-EN ISO 15630-3:2011 | 2 | 30 | t |  | 0 | 50 | 0 | * De cada diámetro empleado se realizará un ensayo cada 30 T. * * Para cumplimiento del artículo 37 mientras no esté vigente el marcado CE para los aceros corrugados en caso de no poseer distintivo de calidad oficialmente reconocido (conforme a lo indicado en el artículo 18), se deben realizar ensayos de comprobación durante la recepción.
1 |  | Ensayo de tracción determinando resistencia, límite elástico y alargamiento |  | * ** | UNE 36094:1997 UNE 36094:1997 ERRATUM UNE-EN ISO 15630-3:2011 | 2 | 30 | t |  | 0 | 60.66 | 0
03.01.08.02 Barras
1 |  | Características geométricas |  | * ** | UNE 36094:1997 UNE 36094:1997 ERRATUM UNE-EN ISO 15630-3:2011 | 2 | 30 | t |  | 0 | 50 | 0 | * De cada diámetro empleado se realizará un ensayo cada 30 T. * * Para cumplimiento del artículo 37 mientras no esté vigente el marcado CE para los aceros corrugados en caso de no poseer distintivo de calidad oficialmente reconocido (conforme a lo indicado en el artículo 18), se deben realizar ensayos de comprobación durante la recepción.
1 |  | Ensayo de tracción determinando resistencia, límite elástico y alargamiento |  | * ** | UNE 36094:1997 UNE 36094:1997 ERRATUM UNE-EN ISO 15630-3:2011 | 2 | 30 | t |  | 0 | 60.66 | 0
03.01.08.03 Cordones
1 | EH086 | Características geométricas |  | * ** | UNE 36094:1997 UNE 36094:1997 ERRATUM UNE-EN ISO 15630-3:2011 | 2 | 30 | t |  | 0 | 50 | 0 | * De cada diámetro empleado se realizará un ensayo cada 30 T. * * Para cumplimiento del artículo 37 mientras no esté vigente el marcado CE para los aceros corrugados en caso de no poseer distintivo de calidad oficialmente reconocido (conforme a lo indicado en el artículo 18), se deben realizar ensayos de comprobación durante la recepción.
1 | EH086 | Ensayo de tracción determinando resistencia, límite elástico y alargamiento |  | * ** | UNE 36094:1997 UNE 36094:1997 ERRATUM UNE-EN ISO 15630-3:2011 | 2 | 30 | t |  | 0 | 60.66 | 0
03.01.08.04 Caracterización de la lechada de inyección
1 |  | Resistencia a compresión |  |  | UNE-EN 445:2009 | 1 | Día | Día |  | 0 | 48.4 | 0
1 |  | Densidad |  |  | UNE-EN 445:2009 | 1 | Día | Día |  | 0 | 20.8 | 0
2 |  | Fluidez de lechada de inyección (ensayo de cono Marsh) |  |  | UNE-EN 445:2009 | 1 | Día | Día |  | 0 | 33.71 | 0
2 |  | Exudación y variación de volumen (ensayo de la mecha inducida) |  |  | UNE-EN 445:2009 | 1 | Día | Día |  | 0 | 650 | 0
03.01.08.05 Control de puesta en carga de anclajes
1 | OLD083 Y OLD084 | Ensayo de puesta en carga de un anclaje (ensayo de adecuación o idoneidad) | * | * | NLT 257-258 | 3 | Tipo anclaje | Tipo anclaje |  | 0 | 950 | 0 | Se realizarán al menos 3 ensayos de idoneidad en condiciones idénticas a los anclajes en obra Se trata de verificación de tesado, los medios los proporciona el instalador de los anclajes
1 | OLD083 Y OLD084 | Ensayo de puesta en carga de un anclaje (ensayo de aceptación) | * | * | NLT 257-258 | 1 | 10 | Anclaje |  | 0 | 500 | 0 | Se utilizará igual método de puesta en carga que el utilizado para los ensayos de idoneidad. Se trata de verificación de tesado, los medios los proporciona el instalador de los anclajes
03.02 ESTRUCTURAS DE ACERO (PERFILES)
03.02.01 Identificación de los perfiles
2 | OLC037 | Determinación de carbono total | * | * | UNE 7014:1950 | 1 | Tipo acero | Tipo acero |  | 0 | 37.8 | 0 | *Se realizará en estructuras de más de 100 t
2 | OLC038 | Determinación cuantitativa de fósforo |  | * | UNE 7029:1951 | 1 | Tipo acero | Tipo acero |  | 0 | 37.8 | 0
2 | OLC039 | Determinación cuantitativa de azufre |  | * | UNE 7019:1950 | 1 | Tipo acero | Tipo acero |  | 0 | 37.8 | 0
2 | OLC040 | Determinación cuantitativa de manganeso |  | * | UNE 7027:1951 | 1 | Tipo acero | Tipo acero |  | 0 | 37.8 | 0
2 | OLC042 | Determinación de nitrógeno. Método espectofotométrico |  | * | UNE-EN ISO 4945:2010 | 1 | Tipo acero | Tipo acero |  | 0 | 90 | 0
2 | EA008 | Ensayo de tracción determinando resistencia, límite elástico y alargamiento. Incluyendo mecanizado de probetas | * | * ** | UNE-EN 10025-2:2006 | 1 | 20 | t |  | 0 | 210 | 0 | *Se realizará en estructuras de más de 100 t **Si hay perfiles o espesores diferentes se realizará al menos 1 determinación por tipo. Se debe tener en cuanta la tempera de ensayo en la resiliencia.
2 | EA010 | Ensayo de doblado sobre probetas | * | * ** | UNE-EN ISO 7438:2016 | 1 | 20 | t |  | 0 | 75.73 | 0
2 | EA009 | Ensayo de flexión por choque. Resiliencia | * | * ** | UNE-EN 10025-2:2006 | 1 | 20 | t |  | 0 | 360 | 0
2 | OLC021 | Espesor de chapa | * | * ** | UNE-EN 10029:2011 | 5 | 20 | t |  | 0 | 32.31 | 0 | *Se realizará en estructuras de más de 100 t ** Si hay perfiles o espesores diferentes se realizará al menos 1 determinación por tipo. Se realizará de acuerdo a la norma del producto
2 |  | Ensayo de tracción determinando resistencia, límite elástico y alargamiento. Incluyendo mecanizado de probetas | * |  | UNE-EN 10088-1:2015, UNE-EN-ISO 10088-4* y UNE EN ISO 10088-5* | 1 | Tipo acero | Tipo acero |  | 0 | 210 | 0 | * Ensayos para aceros inoxidables estructurales
2 |  | Ensayo químico completo C, P, S, N, Si, Mn, Cr, Ni, Mo y Cu |  |  | UNE-EN 10088-1:2015, UNE-EN-ISO 10088-4* y UNE EN ISO 10088-5* | 1 | Tipo acero | Tipo acero |  | 0 | 210 | 0
03.02.02 Control de proceso de ejecución de soldadura
1 |  | Se exigirá cualificación de soldadores y procedimientos de soldeo según CodE, UNE EN ISO 9606-1 y UNE EN ISO 15614-1 |  |  | CodE, UNE EN ISO 9606-1 y UNE EN ISO 15614-1 | - | - | - | - | - | - | -
03.02.03 Inspección previa a la soldadura (en taller)
1 |  | Se exigirá cualificación de los inspectores nivel II según END del método correspondiente (PT, MT, UT, RT o VT) de soldadura según las normas UNE 14618 o UNE EN ISO 9712. |  |  | UNE EN ISO 9712:2012 UNE 14618:2017 | - | - | - | - | - | - | -
1 | - | 1/2 Jornada de técnico en inspección previa a las soldaduras (3 horas netas en el taller) | * |  | UNE 14044:2002 | 1 | 40 | t |  | 0 | 392 | 0 | Como mínimo se verificará: Control de preparación de las uniones, control geométrico de la preparación de las soldaduras, verificación del tipo de unión según planos constructivos de taller (con un máximo de 15 zonas preparadas para soldeo por visita).
03.02.04 Control de las soldaduras (en taller u obra)
1 |  | Se exigirá cualificación de los inspectores nivel II según END del método correspondiente (PT, MT, UT, RT o VT) de soldadura según las normas UNE 14618 o UNE EN ISO 9712. |  |  | UNE EN ISO 9712:2012 UNE 14618:2017 | - | - | - | - | - | - | -
1 | - | 1/2 Jornada de técnico en inspección previa a las soldaduras (3 horas netas) | * |  | UNE 14044:2002 | 1 | 40 | t |  | 0 | 392 | 0 | Como mínimo se verificará: Control de preparación de las uniones, control geométrico de la preparación de las soldaduras, verificación del tipo de unión según planos constructivos de taller (con un máximo 15 unidades de cordones de soldaduras). Mediante las visitas se debe controlar el 100% de las zonas a soldar.
03.02.04.01 Ensayos control de soldaduras en ángulo:
1 |  | Se exigirá cualificación de los inspectores nivel II según END del método correspondiente (PT, MT, UT, RT o VT) de soldadura según las normas UNE 14618 o UNE EN ISO 9712. |  |  | UNE EN ISO 9712:2012 UNE 14618:2017 | - | - | - | - | - | - | -
1 | EA001 | Inspección por Líquidos penetrantes (1/2 jornada de inspección, (3 horas netas en taller u obra) | * | * | UNE EN ISO 17635:2017 , UNE EN ISO 3452 -1:2013 y UNE EN ISO 23277:2015. | 1 | 60 | t |  | 0 | 392 | 0 | *Se eligirá líquidos penetrantes o partículas magnéticas dependiendo del tipo de soldaduras. Media jornada cada 60 T, que incluye un mínimo de 15 unidades de ensayos, y deberá alcanzarse el 10% del total de las uniones (se ha tomado como referencia del % de control mínimo a realizar, el que marca la norma UNE-EN ISO 1090-2:2011+A1:2011 en el nivel de ejecución (EXC) 2, que indica un 10% de las uniones de la estructuras). En el caso de ser nivel de ejecución 3 (EXC3), y o 4 (EXC4), el porcentaje de inspección debe ser de un 20% En caso de edificaciones dispersas se podrá aumentar el número del ensayo por encima del criterio por toneladas, en función del proceso constructivo. Debido a la trascendencia de las soldaduras en la estabilidad de una estructuras, el inspector debe estar certificado en nivel II según END del método correspondiente (PT, MT, UT, RT o VT) y del sector correspondiente (Mat. Metálicos-soldadura). UNE-EN ISO 9712. El control mediante inspección visual debe ser del 100% de las soldaduras, este control debe ser efectuado por un inspector certificado por las normas UNE 14618 o UNE EN ISO 9712.
| EA003 | Inspección por partículas magnéticas (Por 1/2 jornada de inspección, 3 horas netas) |  | * | UNE EN ISO 17635:2017, UNE EN ISO 17638:2017 y UNE EN ISO 23278:2015. | [5 empty] | 392 | 0
1 | - | Inspección visual y control geométrico de las soldaduras (Por 1/2 jornada de inspección 3 horas netas) |  | * | UNE-EN ISO 5817:2014 UNE-EN ISO 17637:2017 | 1 | 40 | t |  | 0 | 392 | 0
03.02.04.02 Ensayos control de soldaduras a tope
1 |  | Se exigirá cualificación de los inspectores nivel II según END del método correspondiente (PT, MT, UT, RT o VT) de soldadura según las normas UNE 14618 o UNE EN ISO 9712. |  |  | UNE EN ISO 9712:2012 UNE 14618:2017 | - | - | - | - | - | - | -
1 |  | Ensayos por ultrasonidos de soldaduras (Por 1/2 jornada de inspección, 3 horas netas) |  | * | UNE EN ISO 17635:2017, UNE EN ISO 17640:2011 y UNE EN ISO 11666:2011. | 1 | 40 | t |  | 0 | 523 | 0 | Se eligirá ultrasonidos o radiografías dependiendo del espesor de la chapa a soldar. Se recomienda el uso de ultrasonidos por seguridad y salud. Media jornada cada 40 T, que incluye un mínimo de 15 unidades de ensayos, y deberá alcanzarse el 10% del total de las uniones (se ha tomado como referencia del % de control mínimo a realizar, el que marca la norma UNE-EN ISO 1090-2:2011+A1:2011 en el nivel de ejecución (EXC) 2, que indica un 10% de las uniones de la estructuras).En el caso de ser nivel de ejecución 3 (EXC3), y o 4 (EXC4), el porcentaje de inspección debe ser de un 20% Debido a la trascendencia de las soldaduras en la estabilidad de una estructuras, se recomienda el El inspector debe estar certificado en nivel II según END del método correspondiente (PT, MT, UT, RT o VT) y del sector correspondiente (Mat. Metálicos-soldadura). UNE-EN ISO 9712. El control mediante inspección visual debe ser del 100% de las soldaduras, este control debe ser efectuado por un inspector certificado por las normas UNE 14618:2017 o UNE EN ISO 9712:2012.
1 |  | Ensayos radiográficos de soldadura (Por 1/2 jornada de inspección) /(solo para espesores inferiores a 8 mm) |  | * | UNE EN ISO 17635:2017, según UNE EN ISO 17636-1:2013 , UNE EN ISO 17636-2:2013: y UNE EN ISO 10675-1:2017. | 1 | 40 | t |  | 0 | 600 | 0
03.02.04.03 Ensayos conectores soldados
1 | - | Inspección visual sobre pernos conectores (Por 1/2 jornada de inspección, 3 horas netas) | * | * | UNE-EN 1090-1:2011+A1:2012 y UNE EN ISO 14555:2017. | 1 | 80 | t |  | 0 | 392 | 0 | Utilizados en estructuras mixtas de acero y hormigón, con los ensayos propuestos en el plan de control, se debe controlar el 100% de los pernos por inspcción visual, el 3% de los pernos. Con respeto al ensayo de doblado se debe controlar un 3% del total de los pernos para estructuras EXC2, y un 5% para estructuras EXC 3 y EXC4.
| - | Ensayo sónico sobre pernos conectores (Por 1/2 jornada de inspección, 3 horas netas) |  | * | [6 empty] | 392 | 0
| - | Ensayo de doblado a 15º sobre pernos conectores (Por 1/2 jornada de inspección, 3 horas netas) |  | * | [6 empty] | 392 | 0
03.02.05 Control geométrico (elementos metálicos, premontados)
2 | - | Despieces (Por 1/2 jornada de inspección, 3 horas netas) | * |  | RPX-95, UNE-EN 1090-1:2011+A1:2012 y planos | 1 | 10 | t |  | 0 | 392 | 0 | Control geométrico sobre elementos más pequeños. Para el cálculo del lote se tendrá en cuenta sólo las toneladas de estos elementos.
2 | - | Conjuntos terminados (Por 1/2 jornada de topografía, 3 horas netas) | * |  | RPX-95 y planos | 1 | 10 | t |  | 0 | 392 | 0 | Control topográfico sobre los vanos (se consideran vanos a los elementos biapoyados entre pilas, estribos, crujía entre pilares y/o muros). Para el cálculo del lote se tendrá en cuenta sólo las toneladas de estos elementos.
03.02.06 Control de la protección anticorrosiva
03.02.06.01 Estructuras pintadas
03.02.06.01.01 Preparación superficial
3 | - | Inspección visual del chorreado o granallado (por 1/2 jornada de inspección, 3 horas netas) |  |  | UNE-EN ISO 8501-1:2008 | 1 | 50 | t |  | 0 | 392 | 0 | Acabado recomendable tipo Sa 2 ½ según norma UNE-EN ISO 8501-1
03.02.06.01.02 Protección anticorrosiva
1 |  | Control del micraje de las diferentes capas que componen el sistema de protección anticorrosiva (10 puntos de medición por unidad de ensayo) |  | * | UNE-EN ISO 2808:2020 | 1 | 20 | t |  | 0 | 48.25 | 0 | *Mínimo 5 ensayos por desplazamiento
2 |  | Pinturas. Ensayo de adherencia por corte por enrejado para espesores <250 µm (5 puntos de medición por unidad de ensayo) | * | * | UNE-EN ISO 2409:2013 | 1 | 20 | t |  | 0 | 200.55 | 0 | *Se realizará un ensayo u otro en función del espesor previsto
2 |  | Pinturas. Ensayo de adherencia por tracción para espesores >250 µm (5 puntos de medición por unidad de ensayo) |  | * | UNE-EN ISO 4624:2016 | 1 | 20 | t |  | 0 | 200.55 | 0
03.02.06.01.03 Estructuras galvanizadas
1 |  | Aspecto y espesor medio del recubrimiento galvanizado (10 puntos de medición por unidad de ensayo) |  | * | UNE-EN ISO 1461:2010 | 1 | 20 | t |  | 0 | 48.25 | 0 | *Mínimo 5 ensayos por desplazamiento
03.02.6.01.04 Protección al fuego
1 | OLC093 | Control del micraje aplicado para la protección al fuego (10 puntos de medición por unidad de ensayo) |  | * | UNE-EN ISO 2808:2020 | 1 | 20 | t |  | 0 | 48.25 | 0 | *Mínimo 5 ensayos por desplazamiento
03.03.07 Uniones atornilladas. Control del par de apriete
1 |  | Verificación del par de apriete (Por 1/2 jornada de inspección, 3 horas netas) (15 puntos de medición por unidad de ensayo) | * |  | UNE-EN 1090-2:2019 | 1 | 20 | t |  | 0 | 392 | 0 | El apriete se realizará según la métrica y calidad del tornillo, se debe controlar un 10% de las uniones atornilladas.
03.03 ESTRUCTURAS DE MADERA
03.03.01 Madera Aserrada
1 | EM01, EM02, EM03, EM04 | Inspección visual para clasificación de la madera aserrada para su uso estructural. |  |  | UNE 56544:2011 (conífera), UNE 56546:2013 (frondosa), UNE-EN 1912:2012** UNE-EN 1912:2012/AC:2013**, UNE-EN 338:2016 | 1 | Procedencia | Procedencia |  | 0 | 250 | 0
1 | EM05 | Madera estructural. Determinación de los valores característicos de las propiedades mecánicas y densidad | * | * | UNE-EN 384:2016 | 1 | Procedencia | Procedencia |  | 0 | 270 | 0 | *Ensayos: - Característica geométricas 80 € - Compresión 80 € - Contenido en humedad y Contracción lineal y volumétrica e higroscopicidad 80 € - Densidad y peso específico 30 €
1 | EM06 | Madera estructural. Medidas y tolerancias | * |  | UNE-EN 336:2014 | 1 | 30 | m³ |  | 0 | 80 | 0
2 | EM07 | Contenido de humedad de una pieza de madera aserrada. Parte 1: Determinación por el método de secado en estufa | * |  | UNE-EN 13183-1:2002 UNE-EN 13183-1:2003/ Erratum UNE-EN 13183-1/AC:2004 | 1 | Procedencia | Procedencia |  | 0 | 30 | 0
2 | EM08 | Contenido de humedad de una pieza de madera. Parte 2: Estimación por el método de la resistencia eléctrica | * |  | UNE-EN 13183-2:2002** UNE-EN 13183-2:2003 Erratum** UNE-EN 13183-2/AC:2004** | 1 | 30 | m³ |  | 0 | 48.25 | 0
|  | 03.03.02 Tableros |  | * | [8 empty] | * El lote es por cada tipo, por tanto en caso de que haya varios tenerlo en cuenta
1 | EM10 | Determinación de las propiedades mecánicas de los tableros derivados de la madera. | * |  | UNE-EN 789:2006** | 1 | 100 | m³ |  | 0 | 80 | 0
1 | EM11 | Características dimensionales de tableros de partículas | * |  | UNE-EN 312:2010 | 1 | 100 | m³ |  | 0 | 80 | 0
1 | EM12 | Características dimensionales de tableros de virutas orientadas (OSB). | * |  | UNE-EN 300:2007 | 1 | 100 | m³ |  | 0 | 80 | 0
1 | EM13 | Características dimensionales de tableros de fibras | * |  | UNE-EN 622-1:2004 UNE-EN 622-1:2004 Erratum | 1 | 100 | m³ |  | 0 | 80 | 0
1 | EM14 | Características dimensionales de tableros contrachapados | * |  | UNE-EN 315:2001 | 1 | 100 | m³ |  | 0 | 80 | 0
|  | 03.03.03 Madera Laminada Encolada |  | * | [8 empty] | * El lote es por cada tipo, por tanto en caso de que haya varios tenerlo en cuenta
1 | EM15 | Características dimensionales de madera laminada encolada y madera maciza encolada | * |  | UNE-EN 14080:2013* | 1 | 100 | m³ |  | 0 | 80 | 0
1 | EM16 | Determinación de propiedades físicas y mecánicas | * | * | UNE-EN 408:2011+A1:2012 | 1 | 100 | m³ |  | 0 | 220 | 0 | *Ensayos: - Característica geométricas 80 € - Compresión 80 € - Contenido en humedad 30 € - Densidad 30 €
03.04 ESTRUCTURAS DE FÁBRICA
|  | 03.04.01 Ladrillo Cerámico |  | * | [8 empty] | *Para cada tipo se han estimado menos de 1000 m², en caso de que haya más tener en cuenta
1 | EF035 | Resistencia a compresión |  |  | UNE-EN 772-1:2011+A1:2016** | 1 | Tipo | Tipo |  | 0 | 125 | 0
2 | EF031 | Tolerancia dimensional |  |  | UNE-EN 772-16:2011** | 1 | Tipo | Tipo |  | 0 | 50 | 0
2 | EF043 | Densidad aparente |  |  | UNE-EN 772-13:2001 ** | 1 | Tipo | Tipo |  | 0 | 60 | 0
2 | EF038 | Absorción de agua |  |  | UNE-EN 772-21:2011 ** | 1 | Tipo | Tipo |  | 0 | 50 | 0
2 | EF037 | Absorción por capilaridad |  |  | UNE-EN 772-11:2001 (CTE) UNE-EN 772-11:2001/A1:2006 (CTE) | 1 | Tipo | Tipo |  | 0 | 60 | 0
2 | EF039 | Determinación de inclusiones calcáreas |  |  | UNE 67039:1993 EX | 1 | Tipo | Tipo |  | 0 | 47 | 0
2 | EF034 | Ensayo de eflorescencia |  | * | UNE 67029:1995 EX | 1 | Tipo | Tipo |  | 0 | 77 | 0 | * Se advierte que se podría hacer por la norma actualizada de AENOR, UNE 136029:2019, aunque no esté en la Relación de Ensayos de la Consejería con el código EF034
3 | EF042 | Ensayo de Heladicidad |  |  | UNE 67028:1997 EX | 1 | Tipo | Tipo |  | 0 | 285 | 0
|  | 03.04.02 Morteros |  | * | [8 empty] | *Se parte de que hay un solo tipo, si hay más tener en cuenta
1 | EF025 | Determinación de la resistencia a compresión mortero endurecido |  |  | UNE-EN-1015-11/00+A1:2007 | 1 | 1000 | m² |  | 0 | 63 | 0
3 | EF019 | Consistencia del mortero |  |  | UNE-EN 1015-3:2000 UNE-EN 1015-3:2000/A1:2005 UNE-EN 1015-3:2000/A2:2007 | 1 | 1000 | m² |  | 0 | 50 | 0
3 | EF022 | Contenido en aire del mortero |  |  | UNE-EN 1015-7:1999 | 1 | 1000 | m² |  | 0 | 103 | 0
03.04.03 Fábricas de ladrillo
3 | - | Prueba de empuje en elementos divisorios |  | * | CTE DB SE AE | 1 | Por tipo | Por tipo |  | 0 | 180 | 0 | *S/ tabla 3.1 para clasificación del elemento y S/Punto 3.2 para tipo de carga
3 | - | Compresión muros de fábrica |  | * | UNE-EN 1052-1:1999 CTE-DB-SE FÁBRICA | 1 | Por tipo | Por tipo |  | 0 | 500 | 0 | *Extracción de la probeta testigo por parte del cliente
03.05 BOVEDILLAS
03.05.01 Bovedillas
03.05.01.01 Bovedillas poliestireno expandido
2 |  | Medida de las dimensiones y características superficiales |  |  | UNE-EN 15037-4:2010+A1:2014 | 1 | Procedencia | Procedencia |  | 0 | 45 | 0
2 |  | Resistencia mecánica |  |  | UNE-EN 15037-4:2010+A1:2014 | 1 | Procedencia | Procedencia |  | 0 | 95 | 0
3 |  | Ensayo de resistencia a la compresión |  |  | UNE-EN 826:2013 | 1 | Procedencia | Procedencia |  | 0 | 95 | 0
03.05.01.02 Bovedillas de arcilla cocida
2 |  | Medida de las dimensiones y características superficiales |  |  | UNE-EN 15037-3:2010+A1:2011 | 1 | Procedencia | Procedencia |  | 0 | 45 | 0
2 |  | Resistencia mecánica. Resistencia a punzonamiento |  |  | UNE-EN 15037-3:2010+A1:2011 | 1 | Procedencia | Procedencia |  | 0 | 95 | 0
3 |  | Resistencia mecánica. Resistencia a flexión |  |  | UNE-EN 15037-3:2010+A1:2011 | 1 | Procedencia | Procedencia |  | 0 | 95 | 0
3 |  | Resistencia mecánica. Ensayo de compresión longitudinal |  |  | UNE-EN 15037-3:2010+A1:2011 | 1 | Procedencia | Procedencia |  | 0 | 95 | 0
3 |  | Resistencia mecánica. Ensayo de resistencia transversal |  |  | UNE-EN 15037-3:2010+A1:2011 | 1 | Procedencia | Procedencia |  | 0 | 95 | 0
03.05.01.03 Bovedillas de hormigón
2 |  | Medida de las dimensiones y características superficiales |  |  | UNE-EN 15037-2:2009+A1:2011 | 1 | Procedencia | Procedencia |  | 0 | 45 | 0
2 |  | Resistencia mecánica. Resistencia a las cargas concentradas |  |  | UNE-EN 15037-2:2009+A1:2011 | 1 | Procedencia | Procedencia |  | 0 | 95 | 0
3 |  | Resistencia mecánica. Resistencia a la flexión |  |  | UNE-EN 15037-2:2009+A1:2011 | 1 | Procedencia | Procedencia |  | 0 | 95 | 0
3 |  | Resistencia mecánica. Ensayo de compresión longitudinal |  |  | UNE-EN 15037-2:2009+A1:2011 | 1 | Procedencia | Procedencia |  | 0 | 95 | 0
3 |  | Resistencia mecánica. Ensayo transversal |  |  | UNE-EN 15037-2:2009+A1:2011 | 1 | Procedencia | Procedencia |  | 0 | 95 | 0
Título |  | 03.06 PRUEBAS DE CARGA
3 | EH009 | Realización de ensayos estáticos de puesta en carga sobre forjados | * | * | Artículo 23.2 Prueba de carga CodE / Procedimiento interno | 1 | Por tipo | Por tipo |  | 0 | 1200 | 0 | *El protocolo lo aporta el cliente así como los medios para realizar la prueba
CAPÍTULO : 03. CIMENTACIÓN Y ESTRUCTURAS | [11 empty] | 0

## 03_C_y_E_AUX_CALC AMASADAS
INSTRUCCIONES Y ACLARACIONES
1.- Queda exluido de este cálculo de control de amasadas según CodE:
a) Los hormigones con distintivo oficialmente reconocido (DCOR);
b) Los hormigones con dispersión certificada;
c) No está contemplado el cálculo de amasadas más allá de los periodos de tiempo límite de hormigonado indicado en la tabla 57.5.4.1.
2.- En el CodE queda excluido las cimentaciones profundas. En esta hoja de cálculo, para estas unidades de obra se ha establecido el control de lotes y amasadas según la EHE-08 y norma UNE-EN correspondiente específica.
3.- La determinación del número de lotes, amasadas y ensayos, se ha dividido en dos partes: PARTE 1: CONTROL DE RESISTENCIA DEL HORMIGÓN y PARTE 2: CONTROL DE DURABILIDAD DEL HORMIGÓN.
4.- Para cada cuadro de cálculo de amasadas, se insertarán tantas filas como sean necesarias y dicha inserción será siempre entre las filas existentes para mantener los rangos de sumas.
PARTE 1: CONTROL DE RESISTENCIA DEL HORMIGÓN
CIMENTACION SUPERFICIAL Y ESTRUCTURA
Nº de amasadas en cada lote Hormigón SIN distintivo de calidad N ≥ V/35 N ≥ 3 c
Tipo de elemento | CATEGORIA RESISTENCIA fck a | Tipo de hormigón según consistencia (C / AC) b | Volumen de hormigón | [6 empty] | Nº de elementos o dimensión | [5 empty] | CRITERIO ELEGIDO |  |  |  |  | C | fck < 50
Cimentaciones con elementos de volumen superior a 200 m3 |  |  | V. Vertido de forma continua | [6 empty] | 1 elemento | [5 empty] | ELEMENTO | UNIDAD | Nº de lotes | Nº de amasadas (criterio más restrictivo) |  | AC | fck ≥ 50
ELEMENTO |  |  | VOLUMEN HORMIGÓN | [6 empty] | ELEMENTOS
|  |  | m3 | Nº de lotes | Nº de amasadas V/35 |  | Nº de amasadas N ≥ 3 c | Nº de amasadas (mayor número de amasadas de los dos criterios) |  | Nº elementos |  | Nº de lotes |  |  | Nº de amasadas
|  |  |  | 1 | 0 |  | 0 | 0 |  |  |  | 0 |  |  | 0 | 0 |  | 0 | 0
|  |  |  | 1 | 0 |  | 0 | 0 |  |  |  | 0 |  |  | 0 | 0 |  | 0 | 0
|  |  |  | 1 | 0 |  | 0 | 0 |  |  |  | 0 |  |  | 0 | 0 |  | 0 | 0
|  |  |  | 1 | 0 |  | 0 | 0 |  |  |  | 0 |  |  | 0 | 0 |  | 0 | 0
|  |  |  | 1 | 0 |  | 0 | 0 |  |  |  | 0 |  |  | 0 | 0 |  | 0 | 0
[16 empty] | Subtotal Hormigón convencional |  |  | 0
[16 empty] | Subtotal Hormigón autocompactante |  |  | 0
Nota a: Seleccionar si la clase resistente del Hormigón de proyecto es inferior o igual o superior a 50 MPa (CATEGORIA RESISTENCIA fck (fck < 50 / fck ≥ 50 ))
Nota b: Seleccionar tipo de hormigón según su docilidad (consistencia) HORMIGÓN AUTOCOMPACTANTE (AC) / HORMIGÓN COVENCIONAL (C)
Nota c: Para hormigones de proyecto que sean iguales o superiores a 50 MPa, N ≥ 6 (ver Nota a)
AC
Nº de amasadas en cada lote Hormigón sin distintivo de calidad N ≥ 3 c
Tipo de elemento | CATEGORIA RESISTENCIA fck a | Tipo de hormigón según consistencia (C / AC) b | Volumen de hormigón | [6 empty] | Nº de elementos o dimensión | [5 empty] | CRITERIO ELEGIDO
Cimentaciones superficiales con elementos de volumen inferior a 200 m3 |  |  | 100 m3 | [6 empty] | - | [5 empty] | ELEMENTO | UNIDAD | Nº de lotes | Nº de amasadas (criterio más restrictivo)
ELEMENTO |  |  | VOLUMEN HORMIGÓN
|  |  | m3 | Nº de lotes |  |  |  |  | Nº de amasadas
|  |  |  | 0 |  |  |  |  | 0 | [6 empty] | 0 |  | 0 | 0
|  |  |  | 0 |  |  |  |  | 0 | [6 empty] | 0 |  | 0 | 0
|  |  |  | 0 |  |  |  |  | 0 | [6 empty] | 0 |  | 0 | 0
|  |  |  | 0 |  |  |  |  | 0 | [6 empty] | 0 |  | 0 | 0
|  |  |  | 0 |  |  |  |  | 0 | [6 empty] | 0 |  | 0 | 0
[16 empty] | Subtotal Amasadas Hormigón convencional |  |  | 0
[16 empty] | Subtotal Amasadas Hormigón autocompactante |  |  | 0
Nota a: Seleccionar si la clase resistente del Hormigón de proyecto es inferior o igual o superior a 50 MPa (CATEGORIA RESISTENCIA fck (fck < 50 / fck ≥ 50 ))
Nota b: Seleccionar tipo de hormigón según su docilidad (consistencia) HORMIGÓN AUTOCOMPACTANTE (AC) / HORMIGÓN COVENCIONAL (C)
Nota c: Para hormigones de proyecto que sean iguales o superiores a 50 MPa, N ≥ 6 (ver Nota a)
Nº de amasadas en cada lote Hormigón sin distintivo de calidad N ≥ 3 c
Tipo de elemento | CATEGORIA RESISTENCIA fck a | Tipo de hormigón según consistencia (C / AC) b | Volumen de hormigón | [6 empty] | Nº de elementos o dimensión | [5 empty] | CRITERIO ELEGIDO
Vigas, forjados, losas para pavimentos y otros elementos trabajando a flexión |  |  | 100 m3 | [6 empty] | 1000 m2 de superficie construida 2 plantas (*) | [5 empty] | ELEMENTO | UNIDAD | Nº de lotes | Nº de amasadas (criterio más restrictivo)
ELEMENTO |  |  | VOLUMEN HORMIGÓN | [6 empty] | SUPERFICIE CONSTRUIDA
|  |  | m3 | Nº de lotes |  |  |  |  | Nº de amasadas | m2 |  | Nº de lotes |  |  | Nº de amasadas
|  |  |  | 0 |  |  |  |  | 0 |  |  | 0 |  |  | 0 | 0 |  | 0 | 0
|  |  |  | 0 |  |  |  |  | 0 |  |  | 0 |  |  | 0 | 0 |  | 0 | 0
|  |  |  | 0 |  |  |  |  | 0 |  |  | 0 |  |  | 0 | 0 |  | 0 | 0
|  |  |  | 0 |  |  |  |  | 0 |  |  | 0 |  |  | 0 | 0 |  | 0 | 0
|  |  |  | 0 |  |  |  |  | 0 |  |  | 0 |  |  | 0 | 0 |  | 0 | 0
[10 empty] | (*) En el caso de que un lote esté constituido por elementos de dos plantas, se deberán tener resultados de ambas plantas | [5 empty] | Subtotal Amasadas Hormigón convencional |  |  | 0
[16 empty] | Subtotal Amasadas Hormigón autocompactante |  |  | 0
Nota a: Seleccionar si la clase resistente del Hormigón de proyecto es inferior o igual o superior a 50 MPa (CATEGORIA RESISTENCIA fck (fck < 50 / fck ≥ 50 ))
Nota b: Seleccionar tipo de hormigón según su docilidad (consistencia) HORMIGÓN AUTOCOMPACTANTE (AC) / HORMIGÓN COVENCIONAL (C)
Nota c: Para hormigones de proyecto que sean iguales o superiores a 50 MPa, N ≥ 6 (ver Nota a)
Nº de amasadas en cada lote Hormigón sin distintivo de calidad N ≥ V/30 N ≥ 3 c
Tipo de elemento | CATEGORIA RESISTENCIA fck a | Tipo de hormigón según consistencia (C / AC) b | Volumen de hormigón | [6 empty] | Nº de elementos o dimensión | [5 empty] | CRITERIO ELEGIDO
Losa superior o inferior en marcos (*) |  |  | 200 m3 / V. vertido de forma continua | [6 empty] | Totalidad del elemento (losa superior o losa inferior) | [5 empty] | ELEMENTO | UNIDAD | Nº de lotes | Nº de amasadas (criterio más restrictivo)
ELEMENTO |  |  | VOLUMEN HORMIGÓN | [6 empty] | TOTALIDAD LOSA
|  |  | m3 | Nº de lotes (200 m3) | Nº amasadas lotes 200 m3 | Nº de amasadas V/30 | Nº de lotes (V continua) | Nº amasadas V. continua | Nº de amasadas (mayor número de amasadas de los dos criterios) | Losa(s) |  | Nº de lotes |  |  | Nº de amasadas
|  |  |  | 0 | 0 | 0 | 1 | 0 | 0 |  |  | 0 |  |  | 0 | 0 |  | 0 | 0
|  |  |  | 0 | 0 | 0 | 1 | 0 | 0 |  |  | 0 |  |  | 0 | 0 |  | 0 | 0
|  |  |  | 0 | 0 | 0 | 1 | 0 | 0 |  |  | 0 |  |  | 0 | 0 |  | 0 | 0
|  |  |  | 0 | 0 | 0 | 1 | 0 | 0 |  |  | 0 |  |  | 0 | 0 |  | 0 | 0
|  |  |  | 0 | 0 | 0 | 1 | 0 | 0 |  |  | 0 |  |  | 0 | 0 |  | 0 | 0
(*) Elemento habitual en ingeniería civil | [15 empty] | Subtotal Amasadas Hormigón convencional |  |  | 0
[16 empty] | Subtotal Amasadas Hormigón autocompactante |  |  | 0
Nota a: Seleccionar si la clase resistente del Hormigón de proyecto es inferior o igual o superior a 50 MPa (CATEGORIA RESISTENCIA fck (fck < 50 / fck ≥ 50 ))
Nota b: Seleccionar tipo de hormigón según su docilidad (consistencia) HORMIGÓN AUTOCOMPACTANTE (AC) / HORMIGÓN COVENCIONAL (C)
Nota c: Para hormigones de proyecto que sean iguales o superiores a 50 MPa, N ≥ 6 (ver Nota a)
Nº de amasadas en cada lote Hormigón sin distintivo de calidad N ≥ 3 c
Tipo de elemento | CATEGORIA RESISTENCIA fck a | Tipo de hormigón según consistencia (C / AC) b | Volumen de hormigón | [6 empty] | Nº de elementos o dimensión | [5 empty] | CRITERIO ELEGIDO
Muros portantes de edificación |  |  | 100 m3 | [6 empty] | 500 m2 de superficie construida 2 plantas (*) | [5 empty] | ELEMENTO | UNIDAD | Nº de lotes | Nº de amasadas (criterio más restrictivo)
ELEMENTO |  |  | VOLUMEN HORMIGÓN | [6 empty] | SUPERFICIE CONSTRUIDA
|  |  | m3 | Nº de lotes |  |  |  |  | Nº de amasadas | m2 |  | Nº de lotes |  |  | Nº de amasadas
|  |  |  | 0 |  |  |  |  | 0 |  |  | 0 |  |  | 0 | 0 |  | 0 | 0
|  |  |  | 0 |  |  |  |  | 0 |  |  | 0 |  |  | 0 | 0 |  | 0 | 0
|  |  |  | 0 |  |  |  |  | 0 |  |  | 0 |  |  | 0 | 0 |  | 0 | 0
|  |  |  | 0 |  |  |  |  | 0 |  |  | 0 |  |  | 0 | 0 |  | 0 | 0
|  |  |  | 0 |  |  |  |  | 0 |  |  | 0 |  |  | 0 | 0 |  | 0 | 0
[10 empty] | (*) En el caso de que un lote esté constituido por elementos de dos plantas, se deberán tener resultados de ambas plantas | [5 empty] | Subtotal Amasadas Hormigón convencional |  |  | 0
[16 empty] | Subtotal Amasadas Hormigón autocompactante |  |  | 0
Nota a: Seleccionar si la clase resistente del Hormigón de proyecto es inferior o igual o superior a 50 MPa (CATEGORIA RESISTENCIA fck (fck < 50 / fck ≥ 50 ))
Nota b: Seleccionar tipo de hormigón según su docilidad (consistencia) HORMIGÓN AUTOCOMPACTANTE (AC) / HORMIGÓN COVENCIONAL (C)
Nota c: Para hormigones de proyecto que sean iguales o superiores a 50 MPa, N ≥ 6 (ver Nota a)
Nº de amasadas en cada lote Hormigón sin distintivo de calidad N ≥ 3 c
Tipo de elemento | CATEGORIA RESISTENCIA fck a | Tipo de hormigón según consistencia (C / AC) b | Volumen de hormigón | [6 empty] | Nº de elementos o dimensión | [5 empty] | CRITERIO ELEGIDO
Pilares de edificación (*) |  |  | 100 m3 | [6 empty] | 500 m2 de superficie construida 2 plantas (*) | [5 empty] | ELEMENTO | UNIDAD | Nº de lotes | Nº de amasadas (criterio más restrictivo)
ELEMENTO |  |  | VOLUMEN HORMIGÓN | [6 empty] | SUPERFICIE CONSTRUIDA
|  |  | m3 | Nº de lotes |  |  |  |  | Nº de amasadas | m2 |  | Nº de lotes |  |  | Nº de amasadas
|  |  |  | 0 |  |  |  |  | 0 |  |  | 0 |  |  | 0 | 0 |  | 0 | 0
|  |  |  | 0 |  |  |  |  | 0 |  |  | 0 |  |  | 0 | 0 |  | 0 | 0
|  |  |  | 0 |  |  |  |  | 0 |  |  | 0 |  |  | 0 | 0 |  | 0 | 0
|  |  |  | 0 |  |  |  |  | 0 |  |  | 0 |  |  | 0 | 0 |  | 0 | 0
|  |  |  | 0 |  |  |  |  | 0 |  |  | 0 |  |  | 0 | 0 |  | 0 | 0
|  |  |  | 0 |  |  |  |  | 0 |  |  | 0 |  |  | 0 | 0 |  | 0 | 0
(*) En muchos casos, será juicioso pasar de con un control estadístico del hormigón a un control 100x100 para estas unidades de obra. Quedará a definir dicho control por parte del técnico competente redactor del Plan. | [9 empty] | (*) En el caso de que un lote esté constituido por elementos de dos plantas, se deberán tener resultados de ambas plantas | [5 empty] | Subtotal Amasadas Hormigón convencional |  |  | 0
[16 empty] | Subtotal Amasadas Hormigón autocompactante |  |  | 0
Nota a: Seleccionar si la clase resistente del Hormigón de proyecto es inferior o igual o superior a 50 MPa (CATEGORIA RESISTENCIA fck (fck < 50 / fck ≥ 50 ))
Nota b: Seleccionar tipo de hormigón según su docilidad (consistencia) HORMIGÓN AUTOCOMPACTANTE (AC) / HORMIGÓN COVENCIONAL (C)
Nota c: Para hormigones de proyecto que sean iguales o superiores a 50 MPa, N ≥ 6 (ver Nota a)
Nº de amasadas en cada lote Hormigón sin distintivo de calidad N ≥ 3 c
Tipo de elemento | CATEGORIA RESISTENCIA fck a | Tipo de hormigón según consistencia (C / AC) b | Volumen de hormigón | [6 empty] | Nº de elementos o dimensión | [5 empty] | CRITERIO ELEGIDO
Pilas y estribos de puentes (con encofrado convencional) (*) |  |  | 50 m3 | [6 empty] | 1 pila / 1 estribo | [5 empty] | ELEMENTO | UNIDAD | Nº de lotes | Nº de amasadas (criterio más restrictivo)
ELEMENTO |  |  | VOLUMEN HORMIGÓN | [6 empty] | PILAS / ESTRIBOS
|  |  | m3 | Nº de lotes |  |  |  |  | Nº de amasadas | Pilas / estribos |  | Nº de lotes |  |  | Nº de amasadas
|  |  |  | 0 |  |  |  |  | 0 |  |  | 0 |  |  | 0 | 0 |  | 0 | 0
|  |  |  | 0 |  |  |  |  | 0 |  |  | 0 |  |  | 0 | 0 |  | 0 | 0
|  |  |  | 0 |  |  |  |  | 0 |  |  | 0 |  |  | 0 | 0 |  | 0 | 0
|  |  |  | 0 |  |  |  |  | 0 |  |  | 0 |  |  | 0 | 0 |  | 0 | 0
|  |  |  | 0 |  |  |  |  | 0 |  |  | 0 |  |  | 0 | 0 |  | 0 | 0
(*) Elemento habitual en ingeniería civil | [15 empty] | Subtotal Amasadas Hormigón convencional |  |  | 0
[16 empty] | Subtotal Amasadas Hormigón autocompactante |  |  | 0
Nota a: Seleccionar si la clase resistente del Hormigón de proyecto es inferior o igual o superior a 50 MPa (CATEGORIA RESISTENCIA fck (fck < 50 / fck ≥ 50 ))
Nota b: Seleccionar tipo de hormigón según su docilidad (consistencia) HORMIGÓN AUTOCOMPACTANTE (AC) / HORMIGÓN COVENCIONAL (C)
Nota c: Para hormigones de proyecto que sean iguales o superiores a 50 MPa, N ≥ 6 (ver Nota a)
Nº de amasadas en cada lote Hormigón sin distintivo de calidad N ≥ V/20 N ≥ 4 c
Tipo de elemento | CATEGORIA RESISTENCIA fck a | Tipo de hormigón según consistencia (C / AC) b | Volumen de hormigón | [6 empty] | Nº de elementos o dimensión | [5 empty] | CRITERIO ELEGIDO
Pilas de puente construidas por trepado y deslizado (*) |  |  | 100 m3 | [6 empty] | 1 pila | [5 empty] | ELEMENTO | UNIDAD | Nº de lotes | Nº de amasadas (criterio más restrictivo)
ELEMENTO |  |  | VOLUMEN HORMIGÓN | [6 empty] | PILAS
|  |  | m3 | Nº de lotes (100 m3) | Nº de amasadas V/20 |  | Nº de amasadas N ≥ 4 c | Nº de amasadas (mayor número de lotes de los dos criterios) |  | Pilas |  | Nº de lotes |  |  | Nº de amasadas
|  |  |  | 0 | 0 |  | 0 | 0 |  |  |  | 0 |  |  | 0 | 0 |  | 0 | 0
|  |  |  | 0 | 0 |  | 0 | 0 |  |  |  | 0 |  |  | 0 | 0 |  | 0 | 0
|  |  |  | 0 | 0 |  | 0 | 0 |  |  |  | 0 |  |  | 0 | 0 |  | 0 | 0
|  |  |  | 0 | 0 |  | 0 | 0 |  |  |  | 0 |  |  | 0 | 0 |  | 0 | 0
|  |  |  | 0 | 0 |  | 0 | 0 |  |  |  | 0 |  |  | 0 | 0 |  | 0 | 0
(*) Elemento habitual en ingeniería civil | [15 empty] | Subtotal Amasadas Hormigón convencional |  |  | 0
[16 empty] | Subtotal Amasadas Hormigón autocompactante |  |  | 0
Nota a: Seleccionar si la clase resistente del Hormigón de proyecto es inferior o igual o superior a 50 MPa (CATEGORIA RESISTENCIA fck (fck < 50 / fck ≥ 50 ))
Nota b: Seleccionar tipo de hormigón según su docilidad (consistencia) HORMIGÓN AUTOCOMPACTANTE (AC) / HORMIGÓN COVENCIONAL (C)
Nota c: Para hormigones de proyecto que sean iguales o superiores a 50 MPa, N ≥ 6 (ver Nota a)
Nº de amasadas en cada lote Hormigón sin distintivo de calidad N ≥ V/20 N ≥ 4 c
Tipo de elemento | CATEGORIA RESISTENCIA fck a | Tipo de hormigón según consistencia (C / AC) b | Volumen de hormigón | [6 empty] | Nº de elementos o dimensión | [5 empty] | CRITERIO ELEGIDO
Tableros de puente en general y losas in situ de tableros con elementos prefabricados y mixtos (*) |  |  | 300 m3 | [6 empty] | 1 vano 50 m longitud | [5 empty] | ELEMENTO | UNIDAD | Nº de lotes | Nº de amasadas (criterio más restrictivo)
ELEMENTO |  |  | VOLUMEN HORMIGÓN | [6 empty] | VANOS / LONGITUD (m)
|  |  | m3 | Nº de lotes (300 m3) | Nº de amasadas V/20 |  | Nº de amasadas N ≥ 4 c | Nº de amasadas (mayor número de lotes de los dos criterios) |  | Vanos | Longitud (m) | Nº de lotes (vanos) | Nº de lotes (longitud) |  | Nº de amasadas (mayor número de lotes de los dos criterios)
|  |  |  | 0 | 0 |  | 0 | 0 |  |  |  | 0 | 0 |  | 0 | 0 |  | 0 | 0
|  |  |  | 0 | 0 |  | 0 | 0 |  |  |  | 0 | 0 |  | 0 | 0 |  | 0 | 0
|  |  |  | 0 | 0 |  | 0 | 0 |  |  |  | 0 | 0 |  | 0 | 0 |  | 0 | 0
|  |  |  | 0 | 0 |  | 0 | 0 |  |  |  | 0 | 0 |  | 0 | 0 |  | 0 | 0
|  |  |  | 0 | 0 |  | 0 | 0 |  |  |  | 0 | 0 |  | 0 | 0 |  | 0 | 0
(*) Elemento habitual en ingeniería civil | [15 empty] | Subtotal Amasadas Hormigón convencional |  |  | 0
[16 empty] | Subtotal Amasadas Hormigón autocompactante |  |  | 0
Nota a: Seleccionar si la clase resistente del Hormigón de proyecto es inferior o igual o superior a 50 MPa (CATEGORIA RESISTENCIA fck (fck < 50 / fck ≥ 50 ))
Nota b: Seleccionar tipo de hormigón según su docilidad (consistencia) HORMIGÓN AUTOCOMPACTANTE (AC) / HORMIGÓN COVENCIONAL (C)
Nota c: Para hormigones de proyecto que sean iguales o superiores a 50 MPa, N ≥ 6 (ver Nota a)
Nº de amasadas en cada lote Hormigón sin distintivo de calidad N ≥ V/30 N ≥ 4 c
Tipo de elemento | CATEGORIA RESISTENCIA fck a | Tipo de hormigón según consistencia (C / AC) b | Volumen de hormigón | [6 empty] | Nº de elementos o dimensión | [5 empty] | CRITERIO ELEGIDO
Tableros construidos por fases (*) |  |  | 600 m3 | [6 empty] | 1 fase | [5 empty] | ELEMENTO | UNIDAD | Nº de lotes | Nº de amasadas (criterio más restrictivo)
ELEMENTO |  |  | VOLUMEN HORMIGÓN | [6 empty] | FASES
|  |  | m3 | Nº de lotes (600 m3) | Nº de amasadas V/30 |  | Nº de amasadas N ≥ 4 c | Nº de amasadas (mayor número de lotes de los dos criterios) |  | Fases |  | Nº de lotes |  |  | Nº de amasadas
|  |  |  | 0 | 0 |  | 0 | 0 |  |  |  | 0 |  |  | 0 | 0 |  | 0 | 0
|  |  |  | 0 | 0 |  | 0 | 0 |  |  |  | 0 |  |  | 0 | 0 |  | 0 | 0
|  |  |  | 0 | 0 |  | 0 | 0 |  |  |  | 0 |  |  | 0 | 0 |  | 0 | 0
|  |  |  | 0 | 0 |  | 0 | 0 |  |  |  | 0 |  |  | 0 | 0 |  | 0 | 0
|  |  |  | 0 | 0 |  | 0 | 0 |  |  |  | 0 |  |  | 0 | 0 |  | 0 | 0
(*) Elemento habitual en ingeniería civil | [15 empty] | Subtotal Amasadas Hormigón convencional |  |  | 0
[16 empty] | Subtotal Amasadas Hormigón autocompactante |  |  | 0
Nota a: Seleccionar si la clase resistente del Hormigón de proyecto es inferior o igual o superior a 50 MPa (CATEGORIA RESISTENCIA fck (fck < 50 / fck ≥ 50 ))
Nota b: Seleccionar tipo de hormigón según su docilidad (consistencia) HORMIGÓN AUTOCOMPACTANTE (AC) / HORMIGÓN COVENCIONAL (C)
Nota c: Para hormigones de proyecto que sean iguales o superiores a 50 MPa, N ≥ 6 (ver Nota a)
Nº de amasadas en cada lote Hormigón sin distintivo de calidad N ≥ 3 c
Tipo de elemento | CATEGORIA RESISTENCIA fck a | Tipo de hormigón según consistencia (C / AC) b | Volumen de hormigón | [6 empty] | Nº de elementos o dimensión | [5 empty] | CRITERIO ELEGIDO
Otros elementos o grupos de elementos que funcionan fundamentalmente a compresión |  |  | 100 m3 | [6 empty] | 500 m2 de superficie construida 2 plantas (*) | [5 empty] | ELEMENTO | UNIDAD | Nº de lotes | Nº de amasadas (criterio más restrictivo)
ELEMENTO |  |  | VOLUMEN HORMIGÓN | [6 empty] | SUPERFICIE CONSTRUIDA
|  |  | m3 | Nº de lotes |  |  |  |  | Nº de amasadas | m2 |  | Nº de lotes |  |  | Nº de amasadas
|  |  |  | 0 |  |  |  |  | 0 |  |  | 0 |  |  | 0 | 0 |  | 0 | 0
|  |  |  | 0 |  |  |  |  | 0 |  |  | 0 |  |  | 0 | 0 |  | 0 | 0
|  |  |  | 0 |  |  |  |  | 0 |  |  | 0 |  |  | 0 | 0 |  | 0 | 0
|  |  |  | 0 |  |  |  |  | 0 |  |  | 0 |  |  | 0 | 0 |  | 0 | 0
|  |  |  | 0 |  |  |  |  | 0 |  |  | 0 |  |  | 0 | 0 |  | 0 | 0
[10 empty] | (*) En el caso de que un lote esté constituido por elementos de dos plantas, se deberán tener resultados de ambas plantas | [5 empty] | Subtotal Amasadas Hormigón convencional |  |  | 0
[16 empty] | Subtotal Amasadas Hormigón autocompactante |  |  | 0
Nota a: Seleccionar si la clase resistente del Hormigón de proyecto es inferior o igual o superior a 50 MPa (CATEGORIA RESISTENCIA fck (fck < 50 / fck ≥ 50 ))
Nota b: Seleccionar tipo de hormigón según su docilidad (consistencia) HORMIGÓN AUTOCOMPACTANTE (AC) / HORMIGÓN COVENCIONAL (C)
Nota c: Para hormigones de proyecto que sean iguales o superiores a 50 MPa, N ≥ 6 (ver Nota a)
Nº de amasadas en cada lote Hormigón sin distintivo de calidad N ≥ 3 c
Tipo de elemento | CATEGORIA RESISTENCIA fck a | Tipo de hormigón según consistencia (C / AC) b | Volumen de hormigón | [6 empty] | Nº de elementos o dimensión | [5 empty] | CRITERIO ELEGIDO
Soleras de túneles (*) |  |  | 100 m3 | [6 empty] | 1 fase | [5 empty] | ELEMENTO | UNIDAD | Nº de lotes | Nº de amasadas (criterio más restrictivo)
ELEMENTO |  |  | VOLUMEN HORMIGÓN | [6 empty] | FASES
|  |  | m3 | Nº de lotes |  |  |  |  | Nº de amasadas | Fases |  | Nº de lotes |  | Nº de amasadas | Nº de amasadas
|  |  |  | 0 |  |  |  |  | 0 |  |  | 0 |  | 0 | 0 | 0 |  | 0 | 0
|  |  |  | 0 |  |  |  |  | 0 |  |  | 0 |  | 0 | 0 | 0 |  | 0 | 0
|  |  |  | 0 |  |  |  |  | 0 |  |  | 0 |  | 0 | 0 | 0 |  | 0 | 0
|  |  |  | 0 |  |  |  |  | 0 |  |  | 0 |  | 0 | 0 | 0 |  | 0 | 0
|  |  |  | 0 |  |  |  |  | 0 |  |  | 0 |  | 0 | 0 | 0 |  | 0 | 0
(*) Elemento habitual en ingeniería civil | [15 empty] | Subtotal Amasadas Hormigón convencional |  |  | 0
[16 empty] | Subtotal Amasadas Hormigón autocompactante |  |  | 0
Nota a: Seleccionar si la clase resistente del Hormigón de proyecto es inferior o igual o superior a 50 MPa (CATEGORIA RESISTENCIA fck (fck < 50 / fck ≥ 50 ))
Nota b: Seleccionar tipo de hormigón según su docilidad (consistencia) HORMIGÓN AUTOCOMPACTANTE (AC) / HORMIGÓN COVENCIONAL (C)
Nota c: Para hormigones de proyecto que sean iguales o superiores a 50 MPa, N ≥ 6 (ver Nota a)
Nº de amasadas en cada lote Hormigón sin distintivo de calidad N ≥ 3 c
Tipo de elemento | CATEGORIA RESISTENCIA fck a | Tipo de hormigón según consistencia (C / AC) b | Volumen de hormigón | [6 empty] | Nº de elementos o dimensión | [5 empty] | CRITERIO ELEGIDO
Contrabóvedas de túneles (*) |  |  | 100 m3 | [6 empty] | 1 fase | [5 empty] | ELEMENTO | UNIDAD | Nº de lotes | Nº de amasadas (criterio más restrictivo)
ELEMENTO |  |  | VOLUMEN HORMIGÓN | [6 empty] | FASES
|  |  | m3 | Nº de lotes |  |  |  |  | Nº de amasadas | Fases |  | Nº de lotes |  | Nº de amasadas | Nº de amasadas
|  |  |  | 0 |  |  |  |  | 0 |  |  | 0 |  | 0 | 0 | 0 |  | 0 | 0
|  |  |  | 0 |  |  |  |  | 0 |  |  | 0 |  | 0 | 0 | 0 |  | 0 | 0
|  |  |  | 0 |  |  |  |  | 0 |  |  | 0 |  | 0 | 0 | 0 |  | 0 | 0
|  |  |  | 0 |  |  |  |  | 0 |  |  | 0 |  | 0 | 0 | 0 |  | 0 | 0
|  |  |  | 0 |  |  |  |  | 0 |  |  | 0 |  | 0 | 0 | 0 |  | 0 | 0
(*) Elemento habitual en ingeniería civil | [15 empty] | Subtotal Amasadas Hormigón convencional |  |  | 0
[16 empty] | Subtotal Amasadas Hormigón autocompactante |  |  | 0
Nota a: Seleccionar si la clase resistente del Hormigón de proyecto es inferior o igual o superior a 50 MPa (CATEGORIA RESISTENCIA fck (fck < 50 / fck ≥ 50 ))
Nota b: Seleccionar tipo de hormigón según su docilidad (consistencia) HORMIGÓN AUTOCOMPACTANTE (AC) / HORMIGÓN COVENCIONAL (C)
Nota c: Para hormigones de proyecto que sean iguales o superiores a 50 MPa, N ≥ 6 (ver Nota a)
NºAMASADAS TOTALES
TOTALES | Subtotal Hormigón convencional |  |  | 0
| Subtotal Hormigón autocompactante |  |  | 0
CIMENTACION PROFUNDA
Pilotes in situ y encepados
Pilotes in situ (control de ejecucíon s/UNE-EN 1536:2011+A1)
CONTROL DE INICIO DE UNIDAD
Tomas al inicio de unidad (se tomarán 3 amasadas/tomas a los tres primeros pilotes, 1 amasada o toma/pilote) a,b
Nº UNIDADES DE OBRA (ESTRUCTURA)-fck<C35 | Control docilidad | Control resistencia
| 0 | 0
Nº UNIDADES DE OBRA (ESTRUCTURA)-fck≥C35 | Control docilidad | Control resistencia
| 0 | 0
[5 empty] | CONTROL DURANTE LA EJECUCIÓN DE LA UNIDAD | [14 empty] | fck<C35
Estructura (unidad) | Localización pilote(s) |  | CATEGORIA RESISTENCIA fckc |  | Control de la docilidad |  |  |  |  | Control de resistencia (Tamaño control resistencia < C35 = 1/5 pilotes) (Tamaño lote resistencia ≥ C35 = 1/1 pilotes) |  |  |  | Nº de amasadas para control docilidad |  |  | Nº de tomas para control resistencia |  |  | fck≥C35
[5 empty] | Volumen de hormigón |  |  | Nº de amasadas (10 m3) |  | Nº de pilotes |  | Nº de tomas
[8 empty] | 0 |  |  |  | 0 |  | 0 |  |  | 0
[8 empty] | 0 |  |  |  | 0 |  | 0 |  |  | 0
[8 empty] | 0 |  |  |  | 0 |  | 0 |  |  | 0
[8 empty] | 0 |  |  |  | 0 |  | 0 |  |  | 0
[8 empty] | 0 |  |  |  | 0 |  | 0 |  |  | 0
[8 empty] | 0 |  |  |  | 0 |  | 0 |  |  | 0
[7 empty] | Control docilidad | Control resistencia | [10 empty] | Nº TOMAS CONTROL EJECUCIÓN UNIDADES d
Nº TOMAS CONTROL DE INICIO | [6 empty] | 0 | 0 |  |  |  | Subtotal nº de tomas para control resistencia < C 35 | [6 empty] | 0 |  | 0
[12 empty] | Subtotal nº de tomas para control resistencia ≥ C 35 | [6 empty] | 0 |  | 0
[12 empty] | Subtotal nº de amasadas para control docilidad | [6 empty] | 0 |  | 0
Nota a: Se debe indicar el número de unidades (estructuras completas) de obra (emplazamiento) que lleven pilotes in situ
Nota b: Las tomas inciales al incio del control se trasladan directamente al subcapitulo correspondiente de la pestaña ESTRUCTURAS y no se suma al número de tomas de control de hormigón para el control de ejecución
Nota c: Seleccionar si la clase resistente del Hormigón de proyecto es inferior o igual o superior a 35 MPa (s/ UNE-EN 206:2013 referido a resistencia sobre probetas cilíndricas)
Nota d: Se descuenta los controles de docilidad y resistencia de inicio de la unidad (estructura). El número de controles de docilidad nunca puede ser inferior al número de controles de resistencia.
Encepados (control de ejecucíon s/EHE-08). Nota: actualmente el CodE deja fuera los encepados de forma explicita y los mismo no están recogidos en la norma UNE-EN 1536:2011+A1
Encepados |  |  | Ensayos | [5 empty] | VOLUMEN DE HORMIGÓN PROYECTO |  |  |  |  | Nº de amasadas para control resistencia |  |  | Nº de amasadas para control docilidad
|  |  | Nº (*) | Tamaño lote
|  |  | 3 a 6 | 100 | [9 empty] | 0 |  |  | 0
|  |  | 3 a 6 | 100 | [9 empty] | 0 |  |  | 0
|  |  | 3 a 6 | 100 | [9 empty] | 0 |  |  | 0
|  |  | 3 a 6 | 100 | [9 empty] | 0 |  |  | 0
|  |  | 3 a 6 | 100 | [9 empty] | 0 |  |  | 0
SUBTOTAL | [8 empty] | 0 |  |  |  |  | 0 |  |  | 0
(*) Se debe elegir el número de amasadas de control por lote en función de la resistencia caraterística del hormigón tal como marca la EHE-08.
Muros-pantalla
Estuctura | Localización muros-pantalla |  | Ensayos | [5 empty] | PROYECTO |  |  |  |  | Nº de tomas para control resistencia |  |  | Nº de tomas para control docilidad a
|  |  | Nº | Tamaño control |  |  |  |  | Docilidad |  | Resistencia
|  |  |  | Docilidad | Resistencia | [8 empty] | Por día | Por volumen hormigón | Criterio elegido nº tomas control (más restrictivo)
|  |  |  | Nº de paneles | Dia |  | Volumen hormigón (m3) |  | Nº paneles |  | Dia | Volumen hormigón (m3)
|  |  | 3 | 1 | 1 |  | 100 | [6 empty] | 0 | 0 | 0 | 0
|  |  | 3 | 1 | 1 |  | 100 | [6 empty] | 0 | 0 | 0 | 0
|  |  | 3 | 1 | 1 |  | 100 | [6 empty] | 0 | 0 | 0 | 0
|  |  | 3 | 1 | 1 |  | 100 | [6 empty] | 0 | 0 | 0 | 0
|  |  | 3 | 1 | 1 |  | 100 | [6 empty] | 0 | 0 | 0 | 0
Nº TOMAS TOTALES
[12 empty] | Subtotal nº de tomas para control resistencia |  |  |  |  | 0
[12 empty] | Subtotal nº de amasadas para control docilidad a |  |  |  |  | 0
Nota a: En el control de docilidad se incluyen tambien las consistencias realizadas para cada toma del control de resistencia. El número de controles de docilidad nunca puede ser inferior al número de controles de resistencia.
PARTE 2: CONTROL DE DURABILIDAD DEL HORMIGÓN POR CLASE DE EXPOSICIÓN AMBIENTAL, DE ACUERDO CON EL CodE
Clase de exposición proyecto |  |  | Criterios de control | [10 empty] | Nº de amasadas a controlar
Tipos de hormigón con exposición amiental: XF2 y XF4 / XA,XS,XD, XF o XM
Tipos de hormigón con clase de exposición ambiental: XF2 y XF4 / XA, XS, XD, XF o XM |  |  | Ensayos | [5 empty] | PROYECTO- TIPOS DE EXPOSICIÓN AMBIENTAL Y DURACIÓN |  |  |  |  | Ud. DE CONTROL PENETRACION DE HORMIGÓN |  |  | Ud. DE CONTROL COTENIDO EN AIRE
|  |  | Nº | Tamaño lote |  |  |  |  | Contenido aire |  | Penetración (impermeabilidad)
|  |  |  | Contenido aire |  |  | Penetración (impermeabilidad)
|  |  |  | Inicio de suministro | Semestre |  | Inicio de suministro | Semestre | Nº tipo de hormigón | Nº semestres de suministro | Nº tipo de hormigón | Nº semestres de suministro |  | Nº de ensayos al inicio de suministro |  | Nº de ensayos durante el suministro | Nº de ensayos al inicio de suministro |  | Nº de ensayos durante el suministro
XF2, XF4 |  |  | 1 | 1 | 1 |  | 1 | 1 | [5 empty] | 0 |  | 0 | 0 |  | 0
XA,XS,XD, XF o XM |  |  | 1 | 1 | 1 |  | 1 | 1 | - | - |  |  |  | 0 |  | 0

## 06_Cerramientos_y_particiones
NIVEL DE CONTROL | CÓDIGO DR | ENSAYO | OBSERVACIONES | NORMA O PROCEDIMIENTO | ENSAYOS DE RECEPCIÓN |  | PROYECTO |  | VALORACION PLAN RECEPCION |  |  | OBSERVACIONES
[5 empty] | ENSAYOS |  | Ud | MEDICIÓN | Nº | PRECIO | IMPORTE
[5 empty] | Nº | TAMAÑO LOTE |  |  | ENSAYOS | UNITARIO
CAPÍTULO 6: CERRAMIENTOS Y PARTICIONES
6.1 ALBAÑILERÍA Y FACHADAS
6.1.1 Ladrillo Cerámico
2 | EF031 | Tolerancia dimensional | * | UNE-EN 772-16:2011** | 1 | Tipo | Tipo |  | 0 | 50 | 0 | *Para cada tipo se ha estimado menos de 1000 m², en caso de que haya más tener en cuenta
2 | EF043 | Densidad aparente |  | UNE-EN 772-13:2001 ** | 1 | Tipo | Tipo |  | 0 | 60 | 0
2 | EF038 | Absorción de agua |  | UNE-EN 772-21:2011 ** | 1 | Tipo | Tipo |  | 0 | 50 | 0
2 | EF037 | Absorción por capilaridad |  | UNE-EN 772-11:2001 (CTE) UNE-EN 772-11:2001/A1:2006 (CTE) | 1 | Tipo | Tipo |  | 0 | 60 | 0
2 | EF035 | Resistencia a compresión |  | UNE-EN 772-1:2011+A1:2016** | 1 | Tipo | Tipo |  | 0 | 125 | 0
2 | EF039 | Determinación de inclusiones calcáreas |  | UNE 67039:1993 EX | 1 | Tipo | Tipo |  | 0 | 47 | 0
2 | EF034 | Ensayo de eflorescencia | * | UNE 67029:1995 EX | 1 | Tipo | Tipo |  | 0 | 77 | 0 | * Se advierte que se podría hacer por la norma actualizada de AENOR, UNE 136029:2019, aunque no esté en la Relación de Ensayos de la Consejería con el código EF034
3 | EF042 | Ensayo de Heladicidad |  | UNE 67028:1997 EX | 1 | Tipo | Tipo |  | 0 | 285 | 0
6.1.2 Bloque cerámico
2 | EF031 | Ensayo de tolerancia dimensional |  | UNE EN 772-16:2011 | 1 | Tipo | Tipo |  | 0 | 50 | 0
2 | EF036 | Ensayo de eflorescencia |  | UNE 67047:1988 | 1 | Tipo | Tipo |  | 0 | 77 | 0
2 | EF035 | Resistencia a compresión |  | UNE 772-1:2011+A1:2016 | 1 | Tipo | Tipo |  | 0 | 125 | 0
3 | EF40 | Ensayo de Heladicidad |  | UNE 67048:1988 | 1 | Tipo | Tipo |  | 0 | 285 | 0
6.1.3 Bloque de hormigón
2 | EF049 | Características dimensionales |  | UNE EN 772-16:2011 | 1 | Tipo | Tipo |  | 0 | 50 | 0
2 | EF044 | Resistencia a compresión |  | UNE 772-1:2011+A1:2016 | 1 | Tipo | Tipo |  | 0 | 125 | 0
2 | EF048 | Densidad aparente seca |  | UNE EN 772-13:2001 | 1 | Tipo | Tipo |  | 0 | 60 | 0
2 | EF047 | Absorción de agua |  | UNE-EN 772-11:2011** | 1 | Tipo | Tipo |  | 0 | 60 | 0
6.1.4 Mortero
1 | EF025 | Determinación de la resistencia a compresión mortero endurecido | * | UNE-EN-1015-11/00+A1:2007 | 1 | 1000 | m² (*Tipo) |  | 0 | 63 | 0 | *Se parte de que hay un solo tipo.
3 | EF019 | Consistencia del mortero |  | UNE-EN 1015-3:2000 UNE-EN 1015-3:2000/A1:2005 UNE-EN 1015-3:2000/A2:2007 | 1 | 1000 | m² (*Tipo) |  | 0 | 50 | 0
3 | EF022 | Contenido en aire del mortero |  | UNE-EN 1015-7:1999 | 1 | 1000 | m² (*Tipo) |  | 0 | 103 | 0
6.1.5 Panel de yeso laminado
2 | - | Dimensiones y tolerancias |  | UNE-EN 520:2005+A1:2010 | 1 | Tipo | Tipo |  | 0 | 135 | 0
2 | - | Planitud paneles |  | UNE-EN 520:2005+A1:2010 | 1 | Tipo | Tipo |  | 0 | 55 | 0
2 | - | Resistencia mecánica a flexión |  | UNE-EN 520:2005+A1:2010 | 1 | Tipo | Tipo |  | 0 | 175 | 0
3 | - | Densidad en seco y tolerancias |  | UNE-EN 520:2005+A1:2010 | 1 | Tipo | Tipo |  | 0 | 70 | 0
3 | - | Contenido humedad |  | UNE-EN 520:2005+A1:2010 | 1 | Tipo | Tipo |  | 0 | 90 | 0
3 | - | Determinación del pH |  | UNE-EN 520:2005+A1:2010 | 1 | Tipo | Tipo |  | 0 | 40 | 0
3 | - | Masa por unidad de superficie de los paneles y tolerancias |  | UNE-EN 520:2005+A1:2010 | 1 | Tipo | Tipo |  | 0 | 70 | 0
6.1.6 Perfilería acero galvanizado en tabiquería
3 | - | Control dimensional de perfilería (en obra) | * | UNE EN 10034:1994 | 1 | Tipo | Tipo |  | 0 | 392 | 0 | *1/2 jornada de técnico
3 | - | Espesor de capa de lacado | * | UNE EN ISO 2178:2017 ** | 1 | Tipo | Tipo |  | 0 | 48.25 | 0 | *Última norma vigente de AENOR. Mínimo 5 ensayos por desplazamiento
6.2 PLACAS PREFABRICADAS EN FACHADA
2 | - | Medida de las dimensiones y características superficiales |  | UNE-EN 14992:2008+A1:2012 | 1 | Procedencia /Tipo | Procedencia/Tipo |  | 0 | 180 | 0
2 | - | Ensayo de adherencia de los anclajes en fachada | * | UNE-EN 13369:2013 UNE-EN 13369:2018 | 1 | Anclajes | Anclajes |  | 0 | 50 | 0 | *Mínimo 5 ensayos por desplazamiento
CAPÍTULO 6: CERRAMIENTOS Y PARTICIONES | [10 empty] | 0

## 07_Cubiertas
NIVEL DE CONTROL | CÓDIGO DR | ENSAYO | OBSERVACIONES | NORMA O PROCEDIMIENTO | ENSAYOS DE RECEPCIÓN |  | PROYECTO |  | VALORACION PLAN RECEPCION |  |  | OBSERVACIONES
[5 empty] | ENSAYOS |  | Ud | MEDICIÓN | Nº | PRECIO | IMPORTE
[5 empty] | Nº | TAMAÑO LOTE |  |  | ENSAYOS | UNITARIO
CAPÍTULO 7: CUBIERTAS
7.1 TEJA CERÁMICA
2 | EF064 | Características geométricas |  | UNE EN 1024:1997 | 1 | Tipo | Tipo |  | 0 | 60 | 0
2 | EF066 | Permeabilidad |  | UNE EN 539-1:1995 | 1 | Tipo | Tipo |  | 0 | 213 | 0
2 | EF065 | Resistencia a la flexión |  | UNE EN 538:1995 | 1 | Tipo | Tipo |  | 0 | 183 | 0
3 | EF067 | Resistencia a la helada |  | UNE EN 539-2:1999 | 1 | Tipo | Tipo |  | 0 | 254 | 0
3 | EF068 | Inclusiones calcáreas |  | UNE 67039:1993 Ex | 1 | Tipo | Tipo |  | 0 | 47 | 0
7.2 TEJA DE HORMIGÓN
2 | EF071 | Características geométricas |  | UNE-EN 491:2012 | 1 | Tipo | Tipo |  | 0 | 60 | 0
2 | EF072 | Determinación de la masa |  | UNE-EN 491:2012 | 1 | Tipo | Tipo |  | 0 | 60 | 0
2 | EF075 | Impermeabilidad |  | UNE-EN 491:2012 | 1 | Tipo | Tipo |  | 0 | 213 | 0
2 | EF073 | Resistencia a la flexión transversal |  | UNE-EN 491:2012 | 1 | Tipo | Tipo |  | 0 | 183 | 0
3 | EF074 | Soporte por el tacón |  | UNE-EN 491:2012 | 1 | Tipo | Tipo |  | 0 | 150 | 0
3 | EF076 | Resistencia al hielo-deshielo |  | UNE-EN 491:2012 | 1 | Tipo | Tipo |  | 0 | 254 | 0
7.3 LÁMINAS BITUMINOSAS
2 |  | Dimensiones y masa por unidad de área | * | UNE-EN 1848-1:2000 UNE-EN 1849-1:2000 | 1 | Tipo | Tipo |  | 0 | 86.85 | 0 | No aplicar para PEM inferior 300.000 €
3 | - | Resistencia al calor y pérdidas por calentamiento y fluencia |  | UNE 104281/6-3:1990 | 1 | Tipo | Tipo |  | 0 | 96 | 0
3 | - | Resistencia a tracción y alargamiento a la rotura |  | UNE EN 12311-1:2000 | 1 | Tipo | Tipo |  | 0 | 233 | 0
3 | - | Estabilidad dimensional |  | UNE-EN 1107-1:2000 | 1 | Tipo | Tipo |  | 0 | 95 | 0
3 | - | Composición cuantitativa |  | UNE-EN 1848-1:2000 UNE-EN 1849-1:2000 | 1 | Tipo | Tipo |  | 0 | 95 | 0
3 | - | Plegabilidad |  | UNE 1109:2013 | 1 | Tipo | Tipo |  | 0 | 280 | 0
7.4 LÁMINAS PLÁSTICAS O DE CAUCHO
2 |  | Espesor y masa por unidad de área | * | UNE-EN 1849-2:2010 | 1 | Tipo | Tipo |  | 0 | 80 | 0 | No aplicar para PEM inferior 300.000 €
2 |  | Determinación de la anchura | * | UNE-EN 1848-2:2001 | 1 | Tipo | Tipo |  | 0 | 80 | 0 | No aplicar para PEM inferior 300.000 €
3 | - | Resistencia a tracción y alargamiento a la rotura |  | UNE-EN 12311-2:2013 | 1 | Tipo | Tipo |  | 0 | 233 | 0
7.5 HORMIGÓN CELULAR
2 | EH001 EH002 EH003 EH004 | Resistencia a compresión de hormigón celular |  | UNE-EN 12390-3:2020 | 1 | 100 | m³ |  | 0 | 59.28 | 0
2 |  | Determinación de la densidad |  | UNE-EN 12390-7:2020 | 1 | 100 | m³ |  | 0 | 50 | 0
CAPÍTULO 7: CUBIERTAS | [10 empty] | 0

## 08_Instalaciones_y_Pruebas_de_S
NIVEL DE CONTROL | CÓDIGO DR | ENSAYO | OBSERVACIONES | NORMA O PROCEDIMIENTO | ENSAYOS DE RECEPCIÓN |  | PROYECTO |  | VALORACION PLAN RECEPCION |  |  | OBSERVACIONES
[5 empty] | ENSAYOS |  | Ud | MEDICIÓN | Nº | PRECIO | IMPORTE
[5 empty] | Nº | TAMAÑO LOTE |  |  | ENSAYOS | UNITARIO
CAPÍTULO 8: INSTALACIONES Y PRUEBAS DE SERVICIO
8.1 INSTALACIONES
8.1.1 SANEAMIENTO
8.1.1.1 Pruebas de funcionamiento. Saneamiento Exterior
3 |  | Red enterrada, inspección mediante cámara robotizada | * | UNE-EN 13508-1:2014, UNE-EN 13508-2:2003+A1:2012 | 1 | 100% | m |  | 0 | 2 | 0 | *Mínimo 250 m **En caso de varios edificios con una red propia antes de verter en la municipal deberá contemplarse.
3 |  | Urbanización: Prueba de estanqueidad por tramos (1 visita de una jornada de 6 horas) |  | PPTP MOPU-86 | 1 | 10% | Tramos entre arquetas y/o pozos |  | 0 | 650 | 0
8.1.1.2 Pruebas de funcionamiento. Saneamiento Interior
1 |  | Ud. de prueba de estanqueidad en redes enterradas |  | CTE-DB HS 5 ap 5.6 | 1 | 10% | Tramos entre arquetas y/o pozos |  | 0 | 210 | 0
1 |  | Ud. de prueba de estanqueidad en redes interiores (baños, aseos, cocina) | * | CTE-DB HS 5 ap 5.6 | 1 | 20% | n.º de viviendas / ud. de uso |  | 0 | 210 | 0 | *Incluir el número de núcleos húmedos, cuando se conozca - En viviendas: introducir el número total de viviendas - En otros usos realizar una equivalencia por m² construidos.
3 |  | Ud. de prueba de estanqueidad en bajantes en redes de evacuación común, mediante agua o humo | * | CTE-DB HS 5 ap 5.6 | 1 | 20% | n.º de bajantes |  | 0 | 210 | 0
3 |  | Red enterrada, inspección mediante cámara boroscópica (1 visita de una jornada de 6 horas) |  | UNE-EN 13508-1:2014, UNE-EN 13508-2:2003+A1:2012 | 1 | 500 | m |  | 0 | 650 | 0
8.1.1.3 Tubos de Saneamiento PVC
3 |  | Características geométricas | * | UNE-EN 1401-1:2009 | 1 | Tipo y diámetro | Tipo y diámetro |  | 0 | 50 | 0 | Recomendable hacer todos los ensayos a partir de 50 viviendas / ud de uso
3 |  | Densidad de plásticos no celulares. Método de inmersión | * | UNE EN ISO 1183-1:2013 | 1 | Tipo y diámetro | Tipo y diámetro |  | 0 | 50 | 0
3 |  | Resistencia a la tracción y alargamiento de rotura | * | UNE EN ISO 527-1:2012 | 1 | Tipo y diámetro | Tipo y diámetro |  | 0 | 90 | 0
3 |  | Determinación de la temperatura de reblandecimiento VICAT | * | UNE EN 727:1995 | 1 | Tipo y diámetro | Tipo y diámetro |  | 0 | 60 | 0
3 |  | Determinación de la rigidez anular | * | UNE EN ISO 9969:2016 | 1 | Tipo y diámetro | Tipo y diámetro |  | 0 | 120 | 0
3 |  | Comportamiento al calor | * | UNE EN 1329-1 | 1 | Tipo y diámetro | Tipo y diámetro |  | 0 | 70 | 0
8.1.2 ABASTECIMIENTO EN REDES EXTERIORES DE AGUA
8.1.2.1 Pruebas de funcionamiento
1 |  | Prueba de presión interior y estanqueidad |  | PPTP MOPU-74 | 1 | 500 | m |  | 0 | 210 | 0
8.1.2.2 Tubos de abastecimiento
8.1.2.2.1 Tubos de polietileno
3 |  | Características geométricas | * | UNE EN 12201-2:2003 | 1 | Tipo y diámetro | Tipo y diámetro |  | 0 | 50 | 0 | Recomendable hacer todos los ensayos a partir de 50 viviendas / ud de uso
3 |  | Temperatura de reblandecimiento VICAT | * | UNE EN ISO 306:2005 | 1 | Tipo y diámetro | Tipo y diámetro |  | 0 | 60 | 0
3 |  | Comportamiento al calor | * | UNE EN 13244-2:2003 | 1 | Tipo y diámetro | Tipo y diámetro |  | 0 | 70 | 0
8.1.2.2.2 Tubos de polipropileno
3 |  | Características geométricas | * | UNE EN 12201-2:2003 | 1 | Tipo y diámetro | Tipo y diámetro |  | 0 | 50 | 0 | Recomendable hacer todos los ensayos a partir de 50 viviendas / ud de uso
3 |  | Resistencia al calor | * | UNE EN 13244-2:2003 | 1 | Tipo y diámetro | Tipo y diámetro |  | 0 | 70 | 0
3 |  | Prueba de tracción | * | UNE EN 13244-2:2003 | 1 | Tipo y diámetro | Tipo y diámetro |  | 0 | 90 | 0
|  | 8.1.2.2.3 Tubos de fundición | * | [8 empty] | Recomendable hacer todos los ensayos a partir de 50 viviendas / ud de uso
3 |  | Dimensiones de los tubos: Espesor / Diámetro interior / Diámetro exterior | * | UNE EN 545:2002 | 1 | Tipo y diámetro | Tipo y diámetro |  | 0 | 50 | 0
3 |  | Ensayo de tracción | * | UNE EN 545:2002 | 1 | Tipo y diámetro | Tipo y diámetro |  | 0 | 210 | 0
3 |  | Dureza Brinell | * | UNE EN 545:2002 | 1 | Tipo y diámetro | Tipo y diámetro |  | 0 | 150 | 0
3 |  | Masa de recubrimiento de zinc | * | UNE EN ISO 2808 | 1 | Tipo y diámetro | Tipo y diámetro |  | 0 | 48.25 | 0 | *La medición por método magnético (mínimo 5 ensayos) para el recubrimiento de zinc
3 |  | Espesor de recubrimiento de pintura | * | UNE EN 545:2002 | 1 | Tipo y diámetro | Tipo y diámetro |  | 0 | 48.25 | 0 | *Mínimo 5 puntos
8.1.2.2.4 Piezas especiales
3 |  | Características geométricas | * | UNE EN 545:2002 | 1 | Tipo | Tipo |  | 0 | 50 | 0 | *Recomendable hacer todos los ensayos a partir de 50 viviendas / ud de uso
3 |  | Ensayo de tracción | * | UNE EN 545:2002 | 1 | Tipo | Tipo |  | 0 | 210 | 0
3 |  | Dureza Brinell | * | UNE EN 545:2002 | 1 | Tipo | Tipo |  | 0 | 150 | 0
8.1.3 FONTANERÍA Y REDES INTERIORES DE SUMINISTRO DE AGUA
8.1.3.1 Pruebas de funcionamiento
1 | PS-06 | Ud. de prueba de presión y estanqueidad de las conducciones en red interior y montantes | * | UNE 100 151:1988 ; UNE ENV 12 108:2002 (en aplicación CTE DB-HS4) Doc. Reconocido Generalitat Valenciana 07/09 | 1 | 20% | n.º de viviendas / ud. de uso |  | 0 | 210 | 0 | *Incluir el número de núcleos húmedos, cuando se conozca - En viviendas: introducir el número total de viviendas - En otros usos realizar una equivalencia por m² construidos.
1 | PS-06 | Prueba de funcionamiento en redes interiores de suministro de agua en los edificios (caudales, válvulas, grifos, desagües, etc)(1 visita de media jornada de 3 horas) | * | CTE DB-HS4 y HS5 | 1 | 20% | n.º de viviendas / ud. de uso |  | 0 | 392 | 0 | En cada jornada de trabajo de 3 horas se controlan 5 vivienda.
1 | PS-06 | Ud de prueba de funcionamiento grupo de presión |  | Inst. Téc. | 1 | 100% | Grupo de presión |  | 0 | 210 | 0
8.1.3.2 Tubos de Fontanería (Polietileno)
3 |  | Características geométricas | * | UNE EN ISO 3126:2005+ERRATUM :2007 | 1 | Tipo y diámetro | Tipo y diámetro |  | 0 | 50 | 0 | Recomendable hacer todos los ensayos a partir de 50 viviendas / ud de uso
3 |  | Densidad de plásticos no celulares. Método de inmersión | * | UNE EN ISO 1183-1:2013 | 1 | Tipo y diámetro | Tipo y diámetro |  | 0 | 50 | 0
3 |  | Resistencia a la tracción y alargamiento de rotura | * | UNE EN ISO 527-1:2012 | 1 | Tipo y diámetro | Tipo y diámetro |  | 0 | 90 | 0
8.1.3.3 Tubos de Fontanería (Cobre)
3 |  | Características geométricas | * | UNE EN 1057:2007+A1:2010 | 1 | Tipo y diámetro | Tipo y diámetro |  | 0 | 50 | 0 | Recomendable hacer todos los ensayos a partir de 50 viviendas / ud de uso
3 |  | Ensayo de tracción | * | UNE-EN ISO 6892-1:2017 | 1 | Tipo y diámetro | Tipo y diámetro |  | 0 | 90 | 0
|  | 8.1.4 ELECTRICIDAD BAJA TENSIÓN (BT) |  |  | 1
8.1.4.1 Resistividad del terreno
2 |  | Resistividad del terreno |  | REBT UNE EN 61557-5 | 1 | Por tipo de terreno | Tipo |  | 0 | 220 | 0
|  | 8.1.4.2 Pruebas de funcionamiento |  | Reglamento electrotécnico Baja Tensión (REBT)
1 |  | Prueba de funcionamiento: cuadros eléctricos, interruptores, tomas de corriente, iluminación, iluminación de emergencia (1 visita de una jornada de 6 horas) | * | REBT UNE 20460 UNE HD60364-6:2009 | 1 | 20% | n.º de viviendas / ud. de uso |  | 0 | 650 | 0 | Cada jornada de trabajo de 6 horas se controlan 5 viviendas.
1 |  | Prueba de funcionamiento en zonas comunes: grupo electrógeno, SAI, puesta a tierra, batería de condensadores, cuadros eléctricos (1 visita de una jornada de 6 horas) |  | REBT ITC-BT28 UNE 20460 UNE HD60364-6:2009 | 1 | Ud | Edificio |  | 0 | 650 | 0
2 |  | Prueba de funcionamiento en zonas comunes: niveles de iluminación, nivel iluminación de emergencia (1 visita de media jornada de 3 horas en horario nocturno) | * | CTE DB SUA4 UNE-EN 12464 1 y 2 RD 486/1997 UNE 12193:2009 REBT ITC-BT28 | 1 | Ud | Edificio |  | 0 | 525 | 0 | En función del uso (vivienda, educativo, deportivo) se aplica una normativa u otra para el nivel de iluminación.
8.1.4.3 Tubos para conducción de cable
3 |  | Características geométricas |  | UNE EN ISO 3126:2005+ERRATUM :2007 | 1 | Tipo y diámetro | Tipo y diámetro |  | 0 | 50 | 0
3 |  | Densidad de plásticos no celulares. Método de inmersión |  | UNE EN ISO 1183-1:2013 | 1 | Tipo y diámetro | Tipo y diámetro |  | 0 | 50 | 0
3 |  | Resistencia la tracción y alargamiento de rotura |  | UNE EN ISO 527-1:2012 | 1 | Tipo y diámetro | Tipo y diámetro |  | 0 | 90 | 0
3 |  | Determinación de la temperatura de reblandecimiento VICAT |  | UNE EN 727:1995 | 1 | Tipo y diámetro | Tipo y diámetro |  | 0 | 60 | 0
8.1.5 ELECTRICIDAD MEDIA TENSIÓN (MT)
1 |  | Electricidad MT - Inspección general Centro de Transformación (CT), acondicionamiento protección en CT, enclavamientos mecánicos y eléctricos, resistencia eléctrica protección y servicio, tensión de paso contacto (1 visita de una jornada de 6 horas) |  | RD 337/2014 ITC-RAT 23 | 1 | Ud | Transformador |  | 0 | 650 | 0
8.1.6 ENERGÍA SOLAR TÉRMICA
1 | PS-06 | Ud. de prueba hidrostática de las conducciones en viviendas unifamiliares (ACS) | * | UNE 100 151:1988 ; UNE ENV 12 108:2002 (en aplicación R.I.T.E. I.T.2) | 1 | 20% | n.º de viviendas |  | 0 | 210 | 0 | * La prueba de presión es desde el acumulador hasta el calentador de la vivienda
1 | PS-06 | Ud. de prueba hidrostática en montantes en red de distribución común en edificios (ACS) |  | UNE 100 151:1988 ; UNE ENV 12 108:2002 (en aplicación R.I.T.E. I.T.2) | 1 | 20% | Montantes |  | 0 | 210 | 0
1 | PS-06 | Prueba de funcionamiento en redes de distribución de A.C.S. (caudales, válvulas, temperaturas, etc)(1 visita de media jornada de 3 horas) | * | CTE-DB-HS4 ap 5.2.1.2 R.I.T.E. I.T.2 | 1 | 20% | n.º de viviendas / ud. de uso |  | 0 | 392 | 0 | En cada media jornada de trabajo de 3 horas se controlan 5 viviendas.
8.1.7 CLIMATIZACIÓN Y CALEFACCIÓN
8.1.7.1 Climatización y calefacción: Circuito frigorífico
1 |  | Ud. de prueba de estanqueidad y resistencias mecánicas de los circuitos frigoríficos con equipos individuales |  | R.I.T.E.-I.T.2 ap 2.2.3 / R.S.I.F.-I.F.09 | 1 | 20% | n.º de viviendas / ud. de uso |  | 0 | 210 | 0
1 |  | Ud de prueba de estanqueidad y resistencias mecánicas de los circuitos frigoríficos para instalaciones centralizadas |  | R.I.T.E.-I.T.2 ap 2.2.3 / R.S.I.F.-I.F.09 | 1 | 100% | Instalación |  | 0 | 210 | 0
8.1.7.2 Climatización y calefacción: Equipos
1 |  | Pruebas de equipos en edificio con instalación centralizada con tratamiento de aire (enfriadora, bomba de calor, roof top, UTA, incluida medición interior de temperatura y humedad de confort)(1 visita de una jornada de 6 horas) |  | R.I.T.E. I.T.2 | 1 | Ud | Edificio |  | 0 | 650 | 0
1 |  | Prueba de funcionamiento de equipos individuales de tratamiento de aire, incluida medición interior de temperatura y humedad de confort) (1 visita de una jornada de 6 horas) | * | R.I.T.E. I.T.2 | 1 | 20% | n.º de viviendas / ud. de uso |  | 0 | 650 | 0 | En cada jornada de trabajo de 6 horas se controlan 5 viviendas.
1 |  | Ud de prueba de funcionamiento de calderas centralizadas |  | R.I.T.E. I.T.2 | 1 | 100% | UD |  | 0 | 230 | 0
1 |  | Prueba de funcionamiento de radiadores (1 visita de una jornada de 6 horas) | * | R.I.T.E. I.T.2 | 1 | 20% | n.º de viviendas / ud. de uso |  | 0 | 650 | 0 | En cada jornada de trabajo de 6 horas se controlan 5 viviendas. | UD | 0 | 0 | 0 | Propio | 1 | Radiadores | R.I.T.E. I.T.2 | 1 | 20% | UD | 0 | 0 | 0 | Propio | 1 | Radiadores | R.I.T.E. I.T.2 | 1 | 20% | UD | 0 | 0 | 0 | Propio | 1 | Radiadores | R.I.T.E. I.T.2 | 1 | 20% | UD | 0 | 0 | 0 | Propio | 1 | Radiadores | R.I.T.E. I.T.2 | 1 | 20% | UD | 0 | 0 | 0 | Propio | 1 | Radiadores | R.I.T.E. I.T.2 | 1 | 20% | UD | 0 | 0 | 0 | Propio | 1 | Radiadores | R.I.T.E. I.T.2 | 1 | 20% | UD | 0 | 0 | 0 | Propio | 1 | Radiadores | R.I.T.E. I.T.2 | 1 | 20% | UD | 0 | 0 | 0 | Propio | 1 | Radiadores | R.I.T.E. I.T.2 | 1 | 20% | UD | 0 | 0 | 0 | Propio | 1 | Radiadores | R.I.T.E. I.T.2 | 1 | 20% | UD | 0 | 0 | 0 | Propio | 1 | Radiadores | R.I.T.E. I.T.2 | 1 | 20% | UD | 0 | 0 | 0 | Propio | 1 | Radiadores | R.I.T.E. I.T.2 | 1 | 20% | UD | 0 | 0 | 0 | Propio | 1 | Radiadores | R.I.T.E. I.T.2 | 1 | 20% | UD | 0 | 0 | 0 | Propio | 1 | Radiadores | R.I.T.E. I.T.2 | 1 | 20% | UD | 0 | 0 | 0 | Propio | 1 | Radiadores | R.I.T.E. I.T.2 | 1 | 20% | UD | 0 | 0 | 0 | Propio | 1 | Radiadores | R.I.T.E. I.T.2 | 1 | 20% | UD
1 |  | Prueba de funcionamiento de red de circuitos de distribución para suelo radiante (1 visita de una jornada de 6 horas) | * | R.I.T.E. I.T.2 | 1 | 20% | n.º de viviendas / ud. de uso |  | 0 | 650 | 0 | En cada jornada de trabajo de 6 horas se controlan 5 viviendas.
8.1.8 VENTILACIÓN
1 |  | Prueba de funcionamiento de redes comunes de aporte de aire, incluida medida de caudales, equilibrado de rejillas,... (1 visita de media jornada de 3 horas) | * | CTE-DB HS3 R.I.T.E. I.T.2 | 1 | 100% | Red de ventilación independiente |  | 0 | 392 | 0 | CTE DB-HS 3 para su ámbito de aplicación
8.1.9 EXTRACCIÓN
1 |  | Prueba de funcionamiento de redes comunes de extracción de aire, incluida medida de caudales, equilibrado de rejillas,... (1 visita de media jornada de 3 horas) | * | CTE-DB HS3 R.I.T.E. I.T.2 | 1 | 100% | Red de extracción independiente |  | 0 | 392 | 0 | CTE DB-HS 3 para su ámbito de aplicación
1 |  | Prueba de funcionamiento de equipos individuales de extracción de aire (aseos, cocinas) (1 visita de una media jornada de 3 horas) | * | CTE-DB HS3 R.I.T.E. I.T.2 | 1 | 10% | n.º de viviendas / ud. de uso |  | 0 | 392 | 0 | En cada media jornada de trabajo de 3 horas se controlan 5 viviendas.
3 |  | Pruebas de estanqueidad mediante humo en zonas comunes (1 visita de media jornada de 3 horas) |  | CTE-DB HS3 R.I.T.E. I.T.2 | 1 | 100% | Red de extracción independiente |  | 0 | 392 | 0
3 |  | Prueba de estanqueidad mediante humo en red de extracción individual (1 visita de una jornada de 6 horas) | * | CTE-DB HS3 R.I.T.E. I.T.2 | 1 | 10% | n.º de viviendas / ud. de uso |  | 0 | 650 | 0 | En cada jornada de trabajo de 6 horas se controlan 5 viviendas.
8.1.10 INSTALACIÓN CONTRAINCENDIOS
1 |  | Prueba de servicio en instalación de detección y alarma, verificando central y al menos un 5% de elementos conectados a la central (1 visita de una jornada de 6 horas) | * | UNE23007-14:2014 CTE-DB SI CTE-DB HS4 | 1 | 100% | Central de detección |  | 0 | 650 | 0 | En edificios industriales es de aplicación el RSCIEI
1 |  | Prueba de funcionamiento de la red de extinción (incluidos grupo de impulsión, hidrantes, extintores, boca de incendios, columna seca, extinción automática)(1 visita de una jornada de 6 horas) | * | RIPCI Anexo I | 1 | 100% | Edificio |  | 0 | 650 | 0 | En edificios industriales es de aplicación el RSCIEI
1 |  | Ud de prueba de estanqueidad y resistencia mecánica en redes independientes de extinción | * | UNE 23500 ap 8.1 | 1 | Ud | Redes de extinción independientes |  | 0 | 210 | 0 | En edificios industriales es de aplicación el RSCIEI
8.1.11 RIEGO
2 |  | Ud de prueba de presión y estanqueidad de red riego |  | UNE 100 151:1988 ; UNE ENV 12 108:2002 | 1 | 500 | 500 m o fracción |  | 0 | 210 | 0
2 |  | Ud de prueba de funcionamiento de red de riego |  |  | 1 | 100% | Ud |  | 0 | 230 | 0
8.1.12 PISCINAS
1 |  | Pruebas de funcionamiento de piscinas (revisión cuadro eléctrico, depuradora,…) (1 visita de una media jornada de 3 horas) |  | D23/1999 JJAA | 1 | 100% | Ud |  | 0 | 392 | 0
8.1.13 DETECCIÓN DE MONÓXIDO DE CARBONO
1 |  | Prueba de servicio en instalación de detección de CO en garaje verificando central y al menos un 5% de elementos conectados a la central (1 visita de una media jornada de 3 horas) |  | UNE23007-14:2014 CTE-DB HS4 | 1 | 100% | Central de detección |  | 0 | 392 | 0
8.1.14 ALUMBRADO EXTERIOR
1 |  | Pruebas de funcionamiento de cuadro eléctrico y resistencia de puesta a tierra (1 visita de una media jornada de 3 horas) |  | REBT - UNE20460 – UNE60364 UNE EN 61557-5 | 1 | 100% | Cuadro eléctrico |  | 0 | 392 | 0
3 |  | Medición de niveles de iluminación (1 visita de media jornada nocturna de 3 horas) | * | CTE DB SUA4 UNE-EN 12464 1 y 2 RD 486/1997 UNE 12193:2009 REBT ITC-BT28 | 1 | 100% | Usos lumínicos |  | 0 | 525 | 0 | El 100% se refiere a las usos lumínicos. Por cada uso el % será el que marque la norma. Si no se define, se recomienda realizar al menos uno. En función del uso se aplica una normativa u otra.
8.1.15 PARARRAYOS
1 |  | Ud de prueba de medida de puesta a tierra |  | REBT CTE-DB-SUA8 UNE HD60364-6:2009 | 1 | 100% | UD |  | 0 | 220 | 0
8.1.16 TELECOMUNICACIONES
1 |  | Verificación de señal de tomas de TV incluida señal de amplificador (1 visita de media jornada de 3 horas) | * | RD 401/2003, RICT | 1 | 20% | n.º de viviendas / ud. de uso |  | 0 | 392 | 0 | En cada media jornada de trabajo de 3 horas se controlan 5 viviendas / Ud de uso
1 |  | Certificación de red voz datos (1 visita de media jornada de 3 horas) | * | RD 401/2003, RICT | 1 | 20% | n.º de viviendas / ud. de uso |  | 0 | 392 | 0 | En cada media jornada de trabajo de 3 horas se controlan 5 viviendas / Ud de uso
8.1.17 GAS NATURAL
1 | - | Ud. de prueba de estanqueidad de red de distribución de gas | * | Real Decreto 919/2006 : UNE 60670 o UNE 60620 | 1 | 20% | n.º de viviendas / ud. de uso |  | 0 | 230 | 0 | UNE aplicable según tipo de instalación
8.1.18.- ELEVACIÓN
1 | - | Ud. de prueba de funcionamiento de ascensores |  | Real Decreto 88/2013 ITC MIE-AEM1 | 1 | 100% | UD |  | 0 | 250 | 0
8.1.19 GASES MEDICINALES
1 | - | Ud. de prueba de estanqueidad de red de distribución de gases medicinales |  | RD 2060/2008 REP | 1 | 100% | Red distribución |  | 0 | 230 | 0
8.1.20 INSTALACIONES ESPECIALES
1 | - | Verificación video porteros (1 visita de media jornada de 3 horas) | * | - | 1 | 20% | n.º de viviendas / ud. de uso |  | 0 | 392 | 0 | En cada media jornada de trabajo de 3 horas se controlan 10 viviendas.
1 | - | Prueba de funcionamiento de Central de Megafonía y revisión de al menos 5% de puntos de altavoces (1 visita de media jornada de 3 horas) |  | - | 1 | 100% | Central de megafonía |  | 0 | 392 | 0
1 | - | Prueba de funcionamiento de Central de Intercomunicación y revisión de al menos 5% de puntos de intercomunicadores (1 visita de media jornada de 3 horas) |  | - | 1 | 100% | Central de intercomunicación |  | 0 | 392 | 0
1 | - | Prueba de funcionamiento de Central de Circuito Cerrado de TV (CCTV) y revisión de al menos 5% de cámaras (1 visita de media jornada de 3 horas) |  | - | 1 | 100% | Central de CCTV |  | 0 | 392 | 0
8.2 PRUEBAS DE SERVICIO SOBRE OBRA SECUNDARIA
8.2.1 PRUEBAS DE ACÚSTICA
1 | - | Ud. de medición de nivel de emisión al exterior de las instalaciones | * | RD 6/2012 JJAA | 1 | Por recinto instalación | UD |  | 0 | 250 | 0 | * Revisar ordenanzas municipales y autonómicas para adaptar los ensayos necesarios.
1 | PS12 | Ud. de medición de nivel de inmisión al interior de las instalaciones. Apartado 2.3.2. del DB-HR (para requisito de Anexo III. Tabla B.2 RD 1367/2007(*) |  | Anexo IV. Apartado A.3, del Rel Decreto 1367/2007(*) (CTE) o especificaciones adicionales del desarrollo del Real Decreto 1367/2007 (Se precisa procedimiento interno de desarrollo) | 1 | Por recinto instalación | UD |  | 0 | 250 | 0
1 | PS08 | Ud. de medición de nivel de aislamiento acústico a ruido aéreo entre recinto habitable o protegido y recinto de instalaciones |  | CTE DB-HR UNE-EN ISO 16283 partes 1:2015+A12018, parte 2:2019 y parte 3:2016 | 1 | Por recinto instalación | UD |  | 0 | 225 | 0
1 | PS08 | Ud. de medición de nivel de aislamiento acústico a ruido aéreo entre recintos habitables o protegidos |  | CTE DB-HR UNE-EN ISO 16283 partes 1:2015+A12018, parte 2:2019 y parte 3:2016 | 1 | 10% | n.º de viviendas / ud. de uso |  | 0 | 225 | 0 | Para definir las unidades de uso consultar CTE-DB-HR Anexo A Terminología, Recinto habitable o protegido
1 | PS10 | Ud. de medición de nivel de aislamiento acústico a ruido de impacto entre recintos habitables o protegidos |  | CTE DB-HR UNE-EN ISO 16283 partes 1:2015+A12018, parte 2:2019 y parte 3:2016 | 1 | 10% | n.º de viviendas / ud. de uso |  | 0 | 225 | 0 | Para definir las unidades de uso consultar CTE-DB-HR Anexo A Terminología, Recinto habitable o protegido
1 | PS09 | Ud. de medición de nivel de aislamiento acústico a ruido aéreo en fachadas |  | CTE DB-HR UNE-EN ISO 16283 partes 1:2015+A12018, parte 2:2019 y parte 3:2016 | 1 | 10% | n.º de viviendas / tipología de fachada |  | 0 | 225 | 0 | Para definir las unidades de uso consultar CTE-DB-HR Anexo A Terminología, Recinto habitable o protegido
8.2.2 PRUEBAS DE ESTANQUEIDAD EN CUBIERTAS Y FACHADAS
1 | PS04 | Verificación de la prueba de estanqueidad de una cubierta plana terminada mediante inundación |  | Doc. Reconocido DRC 06/09 de la Generalitat Valenciana | 1 | 100% | Cubierta |  | 0 | 210 | 0
1 | PS04 | Prueba de estanqueidad de una cubierta inclinada terminada mediante aspersión | * | Doc. Reconocido DRC 06/09 de la Generalitat Valenciana | 1 | 50 | m² |  | 0 | 360 | 0 | * Criterio de lote aproximado, influyen caudal, presión de agua, tipología de cubierta, accesibilidad, etc, ajustar al caso concreto Precio estimado para 150 m2 de cubierta. El agua debe ser aportada por peticionario
1 | PS02 | Fachadas Ligeras. Estanqueidad al agua. Ensayo "in situ" | * | UNE-EN 13051:2001 | 1 | Tipología | UD |  | 0 | 210 | 0 | Criterio de lote aproximado, influyen caudal, presión de agua, tipología de fachada, accesibilidad, etc, ajustar al caso concreto
2 | PS03 | Estanqueidad in situ de fachadas |  | Doc. Reconocido DRC 06/09 de la Generalitat Valenciana | 1 | Tipología | UD |  | 0 | 210 | 0
2 | PS01 | Ventanas y puertas. Estanqueidad al agua. Ensayo "in situ" |  | UNE 85247:2011 | 1 | 5% | UD |  | 0 | 210 | 0
8.2.3 PRUEBAS SOBRE BARANDILLAS
1 |  | Prueba de empuje en obra sobre barandillas de balconeras y/o de terrazas transitables |  | DB SUA-1 – Procedimiento interno | 2 | Tipo | Tipo |  | 0 | 210 | 0
8.2.4 PRUEBAS DE EFICIENCIA ENERGÉTICA
2 | PS15 | Determinación de la estanqueidad al aire en edificios, método de presurización por medio de ventilador (Ensayo de puerta soplante Blower-door test) | * | UNE-EN 13829:2002 (CTE) (UNE-EN ISO 9972:2019) | 1 | 100% | Edificio |  | 0 | 750 | 0 | *Se ensaya un solo recinto Precio por unidad de prueba
3 | PS14 | Detección de irregularidades en cerramientos de edificios mediante termografía (1 visita de media jornada de 3 horas) |  | UNE-EN 13187:1998 | 1 | 100% | Edificio |  | 0 | 392 | 0
3 | PS18 | Medición de Transmitancia en cerramientos mediante termoflujómetro | * | ISO 9869-1:2014 | 1 | 100% | Edificio |  | 0 | 250 | 0 | *Se ensaya un paramento por recinto. Precio por unidad de prueba
CAPÍTULO 8: INSTALACIONES | [10 empty] | 0

## 09_Aislamientos
NIVEL DE CONTROL | CÓDIGO DR | ENSAYO | OBSERVACIONES | NORMA O PROCEDIMIENTO | ENSAYOS DE RECEPCIÓN |  | PROYECTO |  | VALORACION PLAN RECEPCION |  |  | OBSERVACIONES
[5 empty] | ENSAYOS |  | Ud | MEDICIÓN | Nº | PRECIO | IMPORTE
[5 empty] | Nº | TAMAÑO LOTE |  |  | ENSAYOS | UNITARIO
CAPÍTULO 9: AISLAMIENTO
9.1 ESPUMA DE POLIURETANO PROYECTADO
1 |  | Determinación del espesor (1 visita de media jornada de 3 horas) | * | UNE EN 14315-2:2013 | 1 | 100 | m² |  | 0 | 210 | 0 | *En cada media jornada de trabajo se realizarán hasta 10 ensayos
1 |  | Determinación de la densidad |  | UNE EN 14315-2:2013 | 1 | 1000 | m² |  | 0 | 80 | 0
9.2 PLACA DE ESPUMA RÍGIDA DE POLIURETANO
1 |  | Determinación del espesor |  | UNE EN 1602:2013 | 1 | Tipo | Tipo |  | 0 | 50 | 0
1 |  | Determinación de la densidad |  | UNE-EN ISO 845:2010 | 1 | Tipo | Tipo |  | 0 | 80 | 0
9.3 LANA DE ROCA / LANA DE VIDRIO
1 |  | Determinación del espesor |  | UNE EN 1602:2013 | 1 | Tipo | Tipo |  | 0 | 50 | 0
1 |  | Determinación de la densidad |  | UNE-EN 823:2013 | 1 | Tipo | Tipo |  | 0 | 80 | 0
9.4 LANA DE POLIPROPILENO
1 |  | Densidad aparente |  | UNE-EN 823:2013 | 1 | Tipo | Tipo |  | 0 | 80 | 0
3 |  | Absorción de agua a largo plazo |  | UNE EN 12087:2013 | 1 | Tipo | Tipo |  | 0 | 100 | 0
9.5 POLIESTIRENO EXTRUIDO
1 |  | Determinación del espesor |  | UNE-EN 823:2013 | 1 | Tipo | Tipo |  | 0 | 50 | 0
1 |  | Determinación de la densidad aparente |  | UNE-EN 1602:2013 | 1 | Tipo | Tipo |  | 0 | 80 | 0
1 |  | Determinación de la longitud y de la anchura |  | UNE-EN 822:2013 | 1 | Tipo | Tipo |  | 0 | 80 | 0
3 |  | Determinación de la planeidad |  | UNE-EN 825:2013 | 1 | Tipo | Tipo |  | 0 | 95 | 0
3 |  | Determinación de la resistencia a compresión |  | UNE EN 826:2013 | 1 | Tipo | Tipo |  | 0 | 190 | 0
9.6 POLIESTIRENO EXPANDIDO
1 |  | Determinación del espesor |  | EN 823:2013 | 1 | Tipo | Tipo |  | 0 | 50 | 0
1 |  | Determinación de la densidad |  | UNE EN 1602:2013 | 1 | Tipo | Tipo |  | 0 | 80 | 0
1 |  | Determinación dimensiones longitudinal y anchura |  | UNE EN 822:2013 | 1 | Tipo | Tipo |  | 0 | 80 | 0
3 |  | Determinación de la planeidad |  | UNE EN 825:2013 | 1 | Tipo | Tipo |  | 0 | 95 | 0
3 |  | Determinación de la resistencia a compresión |  | UNE EN 826:2013 | 1 | Tipo | Tipo |  | 0 | 190 | 0
CAPÍTULO 9: AISLAMIENTO | [10 empty] | 0

## 10_Revestimientos
NIVEL DE CONTROL | CÓDIGO DR | ENSAYO | OBSERVACIONES | NORMA O PROCEDIMIENTO | ENSAYOS DE RECEPCIÓN |  | PROYECTO |  | VALORACION PLAN RECEPCION |  |  | OBSERVACIONES
[5 empty] | ENSAYOS |  | Ud | MEDICIÓN | Nº | PRECIO | IMPORTE
[5 empty] | Nº | TAMAÑO LOTE |  |  | ENSAYOS | UNITARIO
CAPÍTULO 10: REVESTIMIENTOS
10.1 SUELOS
10.1.1 Baldosa cerámica
1 | EF078 | Dimensiones y aspecto superficial |  | UNE EN ISO 10545-2:2019 | 1 | Tipo | Tipo |  | 0 | 114 | 0
1 | EF079 | Determinación de la absorción de agua |  | UNE EN ISO 10545-3:2018 | 1 | Tipo | Tipo |  | 0 | 80 | 0
1 | EF080 | Resistencia a flexión y fuerza de rotura |  | UNE EN ISO 10545-4:2019 | 1 | Tipo | Tipo |  | 0 | 183 | 0
1 | EF089 | Resistencia química |  | UNE EN ISO 10545-13:2017 | 1 | Tipo | Tipo |  | 0 | 95 | 0
1 | EF090 | Resistencia a las manchas |  | UNE EN ISO 10545-14:2015 | 1 | Tipo | Tipo |  | 0 | 95 | 0
1 | EF081 | Resistencia al impacto en baldosa cerámica |  | UNE EN ISO 10545-5:1998 | 1 | Tipo | Tipo |  | 0 | 110 | 0
1 | EF093 | Determinación de la resistencia al deslizamiento/resbalamiento mediante el péndulo fricción. Ensayo en laboratorio |  | UNE 41901:2017 EX / CEN/TS 16165:2012 | 1 | Tipo | Tipo |  | 0 | 180 | 0
2 | EF093 | Determinación de la resistencia al deslizamiento/resbalamiento mediante el péndulo fricción. Ensayo in situ |  | UNE 41901:2017 EX / CEN/TS 16165:2012 | 1 | Tipo | Tipo |  | 0 | 300 | 0
10.1.2 Baldosa terrazo interior
1 | EF094 | Características dimensionales |  | UNE EN 13748-1:2005/ UNE EN 13748-1:2005 Err:2005 | 1 | Tipo | Tipo |  | 0 | 54.19 | 0
1 | EF096 | Resistencia a flexión y carga de rotura |  | UNE EN 13748-1:2005/ UNE EN 13748-1:2005 Err:2005 | 1 | Tipo | Tipo |  | 0 | 142.83 | 0
1 | EF099 | Determinación de la resistencia al desgaste por abrasión |  | UNE EN 13748-1:2005/ UNE EN 13748-1:2005 Err:2005 | 1 | Tipo | Tipo |  | 0 | 246.8 | 0
1 | EF097 | Absorción de agua |  | UNE EN 13748-1:2005/ UNE EN 13748-1:2005 Err:2005 | 1 | Tipo | Tipo |  | 0 | 63.11 | 0
1 | EF095 | Resistencia al impacto de baldosa de terrazo de uso interior |  | UNE 127748-1:2012 | 1 | Tipo | Tipo |  | 0 | 89.75 | 0
1 | EF100 | Determinación de la resistencia al deslizamiento/resbalamiento mediante el péndulo fricción (Baldosas no tratadas en obra) |  | UNE EN 13748-1:2005 UNE EN 13748-1:2005 Err:2005 | 1 | Tipo | Tipo |  | 0 | 180 | 0
2 | EF100 | Determinación de la resistencia al deslizamiento/resbalamiento mediante el péndulo fricción (Baldosas tratadas en obra. Ensayo in situ) |  | UNE EN 13748-1:2005 UNE EN 13748-1:2005 Err:2005 | 1 | 500 | m² |  | 0 | 300 | 0
10.1.3 Baldosa terrazo exterior
1 | EF101 | Características dimensionales |  | UNE EN 13748-2:2005 | 1 | Tipo | Tipo |  | 0 | 54.19 | 0
1 | EF103 | Resistencia a flexión y carga de rotura |  | UNE EN 13748-2:2005 | 1 | Tipo | Tipo |  | 0 | 142.83 | 0
1 | EF107 | Determinación de la resistencia al desgaste por abrasión |  | UNE EN 13748-2:2005 | 1 | Tipo | Tipo |  | 0 | 246.8 | 0
1 | EF104 | Absorción de agua |  | UNE EN 13748-2:2005 | 1 | Tipo | Tipo |  | 0 | 63.11 | 0
1 | EF102 | Resistencia al impacto de baldosa de terrazo de uso exterior |  | UNE 127748-2:2012 | 1 | Tipo | Tipo |  | 0 | 89.75 | 0
1 | EF108 | Determinación de la resistencia al deslizamiento/resbalamiento mediante el péndulo fricción (Baldosas no tratadas en obra) |  | UNE EN 13748-2:2005 | 1 | Tipo | Tipo |  | 0 | 180 | 0
2 | EF108 | Determinación de la resistencia al deslizamiento/resbalamiento mediante el péndulo fricción (Baldosas tratadas en obra. Ensayo in situ) |  | UNE EN 13748-2:2005 | 1 | 500 | m² |  | 0 | 300 | 0
3 | EF105 | Resistencia climática |  | UNE EN 13748-2:2005 | 1 | Tipo | Tipo |  | 0 | 266.7 | 0
10.1.4 Baldosa piedra natural exterior
1 |  | Determinación de las características dimensionales |  | UNE EN 1341:2013 | 1 | Tipo | Tipo |  | 0 | 54.19 | 0
1 | EF123 | Determinación de la absorción y peso específico aparente |  | UNE EN 1341:2013 | 1 | Tipo | Tipo |  | 0 | 63.11 | 0
1 |  | Determinación de la densidad y porosidad abierta |  | UNE EN 1341:2013 | 1 | Tipo | Tipo |  | 0 | 150 | 0
1 | EF124 | Determinación de la resistencia a la flexión |  | UNE EN 1341:2013 | 1 | Tipo | Tipo |  | 0 | 142.83 | 0
1 | EF121 | Determinación de la resistencia a la abrasión |  | UNE EN 1341:2013 | 1 | Tipo | Tipo |  | 0 | 246.8 | 0
1 | EF100 | Determinación de la resistencia al deslizamiento/resbalamiento mediante el péndulo fricción (Baldosas no tratadas en obra) | * | UNE EN 1341:2013 | 1 | Tipo | Tipo |  | 0 | 180 | 0 | * Si en obra va a ver un tratamiento que afecta a la resbaladicidad no se ensayarán las baldosas sin tratamiento en el laboratorio al deslizamiento
1 | EF100 | Determinación de la resistencia al deslizamiento/resbalamiento mediante el péndulo fricción (Baldosas tratadas en obra. Ensayo in situ) |  | UNE EN 1341:2013 | 1 | 500 | m² |  | 0 | 300 | 0
3 |  | Resistencia al hielo deshielo |  | UNE EN 1341:2013 | 1 | Tipo | Tipo |  | 0 | 266.7 | 0
10.1.5 Baldosa piedra natural interior
1 |  | Determinación de las características dimensionales |  | UNE EN 12058:2015 | 1 | Tipo | Tipo |  | 0 | 54.19 | 0
1 | EF123 | Determinación de la absorción de agua por capilaridad |  | UNE EN 12058:2015 | 1 | Tipo | Tipo |  | 0 | 80 | 0
1 |  | Determinación de la absorción de agua |  | UNE EN 12058:2015 | 1 | Tipo | Tipo |  | 0 | 63.11 | 0
1 |  | Determinación de la densidad y porosidad abierta |  | UNE EN 12058:2015 | 1 | Tipo | Tipo |  | 0 | 150 | 0
1 | EF124 | Determinación de la resistencia a la flexión |  | UNE EN 12058:2015 | 1 | Tipo | Tipo |  | 0 | 142.83 | 0
1 | EF121 | Determinación de la resistencia a la abrasión |  | UNE EN 12058:2015 | 1 | Tipo | Tipo |  | 0 | 246.8 | 0
1 | EF100 | Determinación de la resistencia al deslizamiento/resbalamiento mediante el péndulo fricción (Baldosas no tratadas en obra) | * | UNE EN 12058: 2015 CEN/TS 16165:2012 | 1 | Tipo | Tipo |  | 0 | 180 | 0 | * Si en obra va a ver un tratamiento que afecta a la resbaladicidad no se ensayarán las baldosas sin tratamiento en el laboratorio al deslizamiento
1 | EF100 | Determinación de la resistencia al deslizamiento/resbalamiento mediante el péndulo fricción (Baldosas tratadas en obra. Ensayo in situ) |  | UNE EN 12058: 2015 CEN/TS 16165:2012 | 1 | 500 | m² |  | 0 | 300 | 0
10.1.6 Baldosa de hormigón
1 | EF109 | Determinación de las características dimensionales |  | UNE EN 1339:2004/AC:2006 | 1 | Tipo | Tipo |  | 0 | 54.19 | 0
1 | EF110 | Resistencia a flexión y carga de rotura |  | UNE EN 1339:2004/AC:2006 | 1 | Tipo | Tipo |  | 0 | 121.16 | 0
1 | EF111 | Absorción de agua |  | UNE EN 1339:2004/AC:2006 | 1 | Tipo | Tipo |  | 0 | 63.11 | 0
1 | EF113 | Determinación de la resistencia al desgaste por abrasión |  | UNE EN 1339:2004/AC:2006 | 1 | Tipo | Tipo |  | 0 | 246.8 | 0
1 | EF100 | Determinación de la resistencia al deslizamiento/resbalamiento mediante el péndulo fricción (Baldosas no tratadas en obra) | * | UNE EN 1339:2004/AC:2006 | 1 | Tipo | Tipo |  | 0 | 180 | 0 | * Si en obra va a ver un tratamiento que afecta a la resbaladicidad no se ensayarán las baldosas sin tratamiento en el laboratorio al deslizamiento
1 | EF100 | Determinación de la resistencia al deslizamiento/resbalamiento mediante el péndulo fricción (Baldosas tratadas en obra. Ensayo in situ) |  | UNE EN 1339:2004/AC:2006 | 1 | 500 | m² |  | 0 | 300 | 0
3 | EF112 | Determinación de la Heladicidad |  | UNE EN 1339:2004/AC:2006 | 1 | Tipo | Tipo |  | 0 | 266.7 | 0
10.1.7 Pavimento de madera
1 |  | Contenido de humedad |  | UNE EN 13329:2016 A1:2017 Anexo C | 1 | Tipo | Tipo |  | 0 | 65 | 0
1 |  | Características geométricas |  | UNE EN 13329:2016 A1:2017 Anexo A | 1 | Tipo | Tipo |  | 0 | 80 | 0
3 |  | Determinación de la hinchazón en grosor |  | UNE EN 13329:2016 A1:20179 Anexo C | 1 | Tipo | Tipo |  | 0 | 180 | 0
3 |  | Determinación de la resistencia al impacto en pavimento de madera |  | UNE EN 13329:2016 A1:2017 Anexo H | 1 | Tipo | Tipo |  | 0 | 180 | 0
10.1.8 Pavimento de hormigón continuo
1 |  | Resistencia a compresión |  | UNE-EN 12350-1:2009, UNE-EN 12390-2:2009, UNE -EN 12390-2:2009+1M:2015, UNE-EN 12390-3:2009, UNE-EN 12390-3:2009/AC:2011 | 1 | 100 | m³ |  | 0 | 59.28 | 0
1 |  | Ensayos de hormigón fresco. Parte 2. Ensayo de asentamiento | * | UNE-EN 12350-2:2009 | 1 | 100 | m³ |  | 0 | 17.26 | 0 | *Al menos en cada toma de muestra para resistencia a compresión se medirá la consistencia
1 |  | Resistencia al deslizamiento |  | UNE 41901:2017 EX / UNE 41902:2017 EX | 1 | 500 | m2 |  | 0 | 300 | 0
2 |  | Resistencia a flexión | * | UNE-EN 12390-5:2009 | 1 | 100 | m3 |  | 0 | 175 | 0 | *Solo para hormigones solicitados a flexión
3 |  | Extracción de testigos para medición de espesores |  | UNE-EN 12504-1:2009 | 1 | 500 | m2 |  | 0 | 90 | 0
3 |  | Extracción de testigos para resistencia a compresión |  | UNE-EN 12504-1:2009 | 1 | 500 | m2 |  | 0 | 180 | 0
3 |  | Desgaste por rozamiento | * | UNE EN 13892-4:2003 (BCA) | 1 | 500 | m2 |  | 0 | 125 | 0 | * Ensayo por norma UNE EN 13892-4 (BCA), precio por punto, mínimo 10 puntos
10.1.9 Pavimento vinílico
1 |  | Resistencia al deslizamiento. Ensayo en laboratorio |  | UNE 41901:2017 EX / UNE 41902:2017 EX | 1 | Tipo | Tipo |  | 0 | 180 | 0
2 |  | Resistencia al deslizamiento. Ensayo in situ |  | UNE 41901:2017 EX / UNE 41902:2017 EX | 1 | Tipo | Tipo |  | 0 | 300 | 0
3 |  | Adherencia al soporte (incluye 5 determinaciones) |  | UNE-EN ISO 10581:2014 | 1 | Tipo | Tipo |  | 0 | 200 | 0
|  | 10.2 PAREDES Y FACHADAS |  |  | 1
10.2.1 Revoco y enlucido con mortero de cemento
1 | EF025 | Resistencia a flexión y compresión.(mortero endurecido) |  | UNE EN 1015-11:2000/A1:2007 | 1 | Tipo | Tipo |  | 0 | 63 | 0
2 | EF029 | Permeabilidad al vapor de agua | * | UNE EN 1015-19:1999/A1:2005 | 1 | Tipo | Tipo |  | 0 | 110 | 0 | *Sólo en fachadas
2 | EF028 | Absorción de agua por capilaridad | * | UNE-EN 1015-18:2003 | 1 | Tipo | Tipo |  | 0 | 110 | 0 | *Sólo en fachadas
2 |  | Adherencia al soporte en obra (incluye 5 determinaciones) | * | S/ procedimiento basados en la norma UNE EN 1015-12, y recomendaciones de AFAM | 1 | 500 | m2 |  | 0 | 200 | 0 | *Sólo en fachadas
2 |  | Permeabilidad método tubo en L (incluye 5 determinaciones) | * | Según indicaciones Capítulo III, apartado 3.27 del libro del profesor Ortega Andrade “Patología de la Construcción” | 1 | 500 | m² |  | 0 | 200 | 0 | *Sólo en fachadas
10.2.2 Guarnecido y enlucido de yeso
1 |  | Resistencias mecánicas |  | UNE EN 13279-2:2014 | 1 | Tipo | Tipo |  | 0 | 80 | 0
1 |  | Dureza superficial Shore | * | UNE 102042:2014 | 1 | 1000 | m² |  | 0 | 392 | 0 | *Visita de técnico 1/2 jornada con comprobación de un máximo de 20 puntos
3 |  | Adherencia a la base en obra (incluye 5 determinaciones) |  | S/ procedimiento basados en la norma UNE EN 1015-12, y recomendaciones de AFAM | 5 | 500 | m2 |  | 0 | 200 | 0
10.2.3 Mortero cola
2 |  | Adherencia inicial en laboratorio |  | UNE-EN 12004-2:2017 | 1 | Tipo | Tipo |  | 0 | 160 | 0
2 |  | Adherencia tras inmersión en agua en laboratorio |  | UNE-EN 12004-2:2017 | 1 | Tipo | Tipo |  | 0 | 190 | 0
2 |  | Adherencia al calor en laboratorio |  | UNE-EN 12004-2:2017 | 1 | Tipo | Tipo |  | 0 | 260 | 0
2 |  | Adherencia tras ciclos hielo deshielo en laboratorio |  | UNE-EN 12004-2:2017 | 1 | Tipo | Tipo |  | 0 | 290 | 0
10.2.4 Alicatado y aplacado cerámico
1 |  | Adherencia a la base en obra (incluye 5 determinaciones) |  | S/ procedimiento basado en la norma UNE EN 1015-12, y recomendaciones de AFAM | 1 | 1000 | m2 |  | 0 | 200 | 0
2 | EF078 | Determinación de la tolerancia dimensional |  | UNE-EN-ISO 10545-2:2019 | 1 | Tipo | Tipo |  | 0 | 114 | 0
2 | EF080 | Determinación de la resistencia a flexión |  | UNE-EN-ISO 10545-4:2019 | 1 | Tipo | Tipo |  | 0 | 183 | 0
2 | EF079 | Determinación de la absorción de agua |  | UNE-EN-ISO 10545-3:2018 | 1 | Tipo | Tipo |  | 0 | 80 | 0
3 | EF089 | Ensayo de resistencia química |  | UNE-EN-ISO 10545-13:2017 | 1 | Tipo | Tipo |  | 0 | 95 | 0
3 |  | Resistencia a manchas |  | UNE-EN ISO 10545-14:2015 | 1 | Tipo | Tipo |  | 0 | 95 | 0
3 |  | Carga de rotura para anclajes (piezas > a 30x30 cm) | * | UNE EN 13364:2002 | 1 | Tipo | Tipo |  | 0 | 50 | 0 | *Un ensayo consta de 5 determinaciones
10.2.5 Aplacado de piedra natural
1 |  | Aspecto, formas y dimensiones |  | UNE EN 1341:2013 | 1 | Tipo | Tipo |  | 0 | 54.19 | 0
1 | EF125 | Resistencia a flexión |  | UNE EN 1341:2013 | 1 | Tipo | Tipo |  | 0 | 142.83 | 0
1 | EF123 | Absorción de agua |  | UNE EN 1341:2013 | 1 | Tipo | Tipo |  | 0 | 63.11 | 0
2 |  | Adherencia a la base en obra (incluye 5 determinaciones) |  | S/ procedimiento basado en la norma UNE EN 1015-12, y recomendaciones de AFAM | 1 | 500 | m2 |  | 0 | 200 | 0
3 |  | Carga de rotura para anclajes (piezas > a 30x30 cm) |  | UNE EN 13364:2002 | 1 | Tipo | Tipo |  | 0 | 50 | 0
|  | 10.3 TECHOS |  |  | 1
10.3.1 Placa de yeso laminado o escayola
1 |  | Dimensiones y tolerancias |  | UNE-EN 520:2005+A1:2010 | 1 | Tipo | Tipo |  | 0 | 135 | 0
1 |  | Masa por unidad de superficie de los paneles y tolerancias |  | UNE-EN 520:2005+A1:2010 | 1 | Tipo | Tipo |  | 0 | 70 | 0
2 |  | Resistencia mecánica a flexión |  | UNE-EN 520:2005+A1:2010 | 1 | Tipo | Tipo |  | 0 | 175 | 0
2 |  | Resistencia al impacto en placas de yeso laminado o escayola |  | UNE-EN 520:2005+A1:2010 | 1 | Tipo | Tipo |  | 0 | 110 | 0
10.3.2 Perfilería acero galvanizado en techos
3 |  | Control dimensional de perfilería (en obra) |  | UNE EN 10034:1994 | 1 | Tipo | Tipo |  | 0 | 392 | 0
3 |  | Espesor de capa de lacado |  | UNE EN ISO 2178:2017 | 1 | Tipo | Tipo |  | 0 | 48.25 | 0
CAPÍTULO 10: REVESTIMIENTOS | [10 empty] | 0

## 11_Carpintería_y_vidrios
NIVEL DE CONTROL | CÓDIGO DR | ENSAYO | OBSERVACIONES | NORMA O PROCEDIMIENTO | ENSAYOS DE RECEPCIÓN |  | PROYECTO |  | VALORACION PLAN RECEPCION |  |  | OBSERVACIONES
[5 empty] | ENSAYOS |  | Ud | MEDICIÓN | Nº | PRECIO | IMPORTE
[5 empty] | Nº | TAMAÑO LOTE |  |  | ENSAYOS | UNITARIO
CAPÍTULO 11: CARPINTERÍA Y VIDRIOS
11.1 CARPINTERÍA EXTERIOR
1 |  | Control dimensional en obra | * | UNE-EN 12519:2019 | 1 | tipo | tipo |  | 0 | 120 | 0 | *Se considera tipo al material, p.ej. Aluminio, PVC, Madera,…
1 |  | Espesor de anodizado o lacado en carpintería metálica | * | UNE EN ISO 2360:2018 / UN E EN 2808:2007 | 1 | tipo | tipo |  | 0 | 48.25 | 0 | *Precio por punto, mínimo 5 determinaciones
2 |  | Permeabilidad al aire |  | UNE EN 1026 UNE EN 12207 | 1 | tipo | tipo |  | 0 | 450 | 0
2 |  | Estanqueidad al agua |  | UNE EN 1027 UNE EN 12208 | 1 | tipo | tipo |  | 0 | 450 | 0
2 |  | Resistencia al viento |  | UNE EN 12211 UNE EN 12210 | 1 | tipo | tipo |  | 0 | 450 | 0
3 |  | Calidad del sellado del anodizado en carpintería de aluminio |  | UNE EN ISO 2143:2018/ UNE EN ISO 3210:2018 | 1 | tipo | tipo |  | 0 | 800 | 0
11.2 CARPINTERÍA INTERIOR
11.2.1 Puertas de madera
1 |  | Dimensiones, planicidad y excuadría |  | UNE-EN 951:1999 | 1 | tipo | tipo |  | 0 | 180 | 0
3 |  | Resistencia al impacto de cuerpo duro |  | UNE-EN 950:2000/ UNE-EN 950:2000 Err | 1 | tipo | tipo |  | 0 | 210 | 0
3 |  | Determinación del espesor de lacado | * | Macrografía y procedimiento interno | 1 | tipo | tipo |  | 0 | 150 | 0 | *Ensayo realizado sobre calicata en madera
11.3 VIDRIOS
3 |  | Ensayo de resistencia a flexión. Determinación del módulo de rotura |  | UNE 43713:1980 | 1 | tipo | tipo |  | 0 | 250 | 0
3 |  | Ensayo de resistencia al impacto en vidrios |  | UNE EN 12600:2003 | 1 | tipo | tipo |  | 0 | 1200 | 0
CAPÍTULO 11: CARPINTERÍA Y VIDRIOS | [10 empty] | 0

## 13_Pinturas
NIVEL DE CONTROL | CÓDIGO DR | ENSAYO | OBSERVACIONES | NORMA O PROCEDIMIENTO | ENSAYOS DE RECEPCIÓN |  | PROYECTO |  | VALORACION PLAN RECEPCION |  |  | OBSERVACIONES
[5 empty] | ENSAYOS |  | Ud | MEDICIÓN | Nº | PRECIO | IMPORTE
[5 empty] | Nº | TAMAÑO LOTE |  |  | ENSAYOS | UNITARIO
CAPÍTULO 13: PINTURAS
13.1 PINTURA PETREA
1 |  | Tiempo de secado y endurecimiento |  | UNE-EN 48301:1999 UNE EN ISO 9117-6:2013 | 1 | tipo | tipo |  | 0 | 80 | 0
1 |  | Determinación del poder cubriente |  | UNE 48035:1982 | 1 | tipo | tipo |  | 0 | 95 | 0
1 |  | Determinación de la densidad |  | UNE-EN ISO 2811-1:2016 | 1 | tipo | tipo |  | 0 | 100 | 0
1 |  | Determinación del contenido en materia no volatil |  | UNE EN ISO 3251 :2020 | 1 | tipo | tipo |  | 0 | 60 | 0
1 | OLC093 | Determinación del espesor (cinco determinaciones) | * | UNE-EN ISO 2808:2007 | 1 | tipo | tipo |  | 0 | 140 | 0 | *Ensayo realizado sobre cata en pared con medida de microscopio
1 |  | Adherencia al soporte (cinco determinaciones) | * | UNE-EN ISO 4624:2016 | 1 | tipo | tipo |  | 0 | 50 | 0 | *Precio por punto, mínimo 5 determinaciones
2 |  | Ensayo de repintabilidad después del secado |  | UNE-EN 48283:2005 | 1 | tipo | tipo |  | 0 | 80 | 0
2 |  | Determinación de la resistencia al frote en húmedo |  | UNE-EN ISO 11998:2007 | 1 | tipo | tipo |  | 0 | 180 | 0
13.2 PINTURA ESMALTE
1 |  | Tiempo de secado y endurecimiento |  | UNE-EN 48301:1999 UNE EN ISO 9117-6:2013 | 1 | tipo | tipo |  | 0 | 80 | 0
1 |  | Determinación del poder cubriente |  | UNE 48035:1982 | 1 | tipo | tipo |  | 0 | 95 | 0
1 |  | Determinación de la densidad |  | UNE-EN ISO 2811-1:2016 | 1 | tipo | tipo |  | 0 | 100 | 0
1 |  | Determinación del contenido en materia no volatil |  | UNE EN ISO 3251 :2020 | 1 | tipo | tipo |  | 0 | 60 | 0
1 | OLC093 | Determinación del espesor (cinco determinaciones) | * | UNE-EN ISO 2808:2007 | 1 | tipo | tipo |  | 0 | 140 | 0 | *Ensayo realizado sobre cata en pared con medida de microscopio
1 |  | Adherencia al soporte (cinco determinaciones) | * | UNE-EN ISO 4624:2016 | 1 | tipo | tipo |  | 0 | 50 | 0 | *Precio por punto, mínimo 5 determinaciones
2 |  | Ensayo de repintabilidad después del secado |  | UNE-EN 48283:2005 | 1 | tipo | tipo |  | 0 | 80 | 0
2 |  | Determinación de la resistencia al frote en húmedo |  | UNE-EN ISO 11998:2007 | 1 | tipo | tipo |  | 0 | 180 | 0
13.3 PINTURA PLÁSTICA
1 |  | Tiempo de secado y endurecimiento |  | UNE-EN 48301:1999 UNE EN ISO 9117-6:2013 | 1 | tipo | tipo |  | 0 | 80 | 0
1 |  | Determinación del poder cubriente |  | UNE 48035:1982 | 1 | tipo | tipo |  | 0 | 95 | 0
1 |  | Determinación de la densidad |  | UNE-EN ISO 2811-1:2016 | 1 | tipo | tipo |  | 0 | 100 | 0
1 |  | Determinacion del contenido en materia no volatil |  | UNE EN ISO 3251 :2020 | 1 | tipo | tipo |  | 0 | 60 | 0
1 | OLC093 | Determinación del espesor (cinco determinaciones) | * | UNE-EN ISO 2808:2007 | 1 | tipo | tipo |  | 0 | 140 | 0 | *Ensayo realizado sobre cata en pared con medida de microscopio
1 |  | Adhrencia al soporte (cinco determinaciones) | * | UNE-EN ISO 4624:2016 | 1 | tipo | tipo |  | 0 | 50 | 0 | *Precio por punto, mínimo 5 determinaciones
2 |  | Ensayo de repintabilidad después del secado |  | UNE-EN 48283:2005 | 1 | tipo | tipo |  | 0 | 80 | 0
2 |  | Determinación de la resistencia al frote en húmedo |  | UNE-EN ISO 11998:2007 | 1 | tipo | tipo |  | 0 | 180 | 0
13.4 PINTURA SILICATO
1 |  | Tiempo de secado y endurecimiento |  | UNE-EN 48301:1999 UNE EN ISO 9117-6:2013 | 1 | tipo | tipo |  | 0 | 80 | 0
1 |  | Determinación del poder cubriente |  | UNE 48035:1982 | 1 | tipo | tipo |  | 0 | 95 | 0
1 |  | Determinación de la densidad |  | UNE-EN ISO 2811-1:2016 | 1 | tipo | tipo |  | 0 | 100 | 0
1 |  | Determinacion del contenido en materia no volatil |  | UNE EN ISO 3251 :2020 | 1 | tipo | tipo |  | 0 | 60 | 0
1 | OLC093 | Determinación del espesor (cinco determinaciones) | * | UNE-EN ISO 2808:2007 | 1 | tipo | tipo |  | 0 | 140 | 0 | *Ensayo realizado sobre cata en pared con medida de microscopio
1 |  | Adhrencia al soporte (cinco determinaciones) | * | UNE-EN ISO 4624:2016 | 1 | tipo | tipo |  | 0 | 200.55 | 0 | *Precio por punto, mínimo 5 determinaciones
2 |  | Ensayo de repintabilidad después del secado |  | UNE-EN 48283:2005 | 1 | tipo | tipo |  | 0 | 80 | 0
2 |  | Determinación de la resistencia al frote en húmedo |  | UNE-EN ISO 11998:2007 | 1 | tipo | tipo |  | 0 | 180 | 0
CAPÍTULO 13: PINTURAS | [10 empty] | 0
Nota: la pintura de estructura metálica está en el capítulo 03 Cimentación y Estructuras

## 15_Urbanización
NIVEL DE CONTROL | CÓDIGO DR | ENSAYO | OBSERVACIONES | NORMA O PROCEDIMIENTO | ENSAYOS DE RECEPCIÓN |  | PROYECTO |  | VALORACION PLAN RECEPCION |  |  | OBSERVACIONES
[5 empty] | ENSAYOS |  | Ud | MEDICIÓN | Nº | PRECIO | IMPORTE
[5 empty] | Nº | TAMAÑO LOTE |  |  | ENSAYOS | UNITARIO
CAPÍTULO 15: URBANIZACIÓN
15.1 CARACTERIZACIÓN DEL TERRENO NATURAL SUBYACENTE
15.1.1 Identificación del terreno natural subyacente (regularización)
3 | OLA003 | Análisis granulométrico de suelos |  | UNE 103101:1995 | 1 | Tipo | Tipo |  | 0 | 44 | 0
3 | OLA008 OLA009 | Límites de Atterberg |  | UNE 103103:1994 y UNE 103104:1993 | 1 | Tipo | Tipo |  | 0 | 42 | 0
3 | OLA015 | Contenido de sales solubles en suelos |  | NLT 114:1999 UNE 103205:2006 | 1 | Tipo | Tipo |  | 0 | 43 | 0
3 | OLA014 | Contenido de materia orgánica en suelos |  | UNE 103204:1993 UNE 103204:1993 Erratum | 1 | Tipo | Tipo |  | 0 | 37 | 0
3 | OLA041 | Ensayo de hinchamiento libre en edómetro |  | UNE 103601:1996 | 1 | Tipo | Tipo |  | 0 | 100 | 0
3 | OLA004 | Determinación en laboratorio del Índice C.B.R. de un suelo |  | UNE 103502:1995 | 1 | Tipo | Tipo |  | 0 | 161 | 0
3 | OLA006 | Ensayo de compactación. Próctor normal |  | UNE 103500:1994 | 1 | Tipo | Tipo |  | 0 | 71 | 0
3 | OLA039 | Ensayo de colpaso en suelos |  | NLT 254:1999 UNE 103406:2006 | 1 | Tipo | Tipo |  | 0 | 100 | 0
3 | OLA017 | Contenido de yeso en suelos |  | NLT 115:1999 UNE 103206:2006 | 1 | Tipo | Tipo |  | 0 | 46.74 | 0
15.1.2 Compactación del terreno natural subyacente
1 | OLA005 | Ensayo de compactación. Próctor modificado |  | UNE 103501:1994 | 1 | Tipo | Tipo |  | 0 | 106 | 0
1 | OLA011 | Densidad y humedad "in situ" |  | UNE 103900:2013 | 5 | 1000 | m² |  | 0 | 17.36 | 0
15.2 TERRAPLÉN
|  | 15.2.1 Identificación y control de los suelos naturales | * | [8 empty] | Para cada procedencia distintas se añadirán ensayos manualmente. Se parte para el plan de control que hay 1 sola procedencia
1 | OLA005 | Ensayo de compactación. Próctor modificado |  | UNE 103501:1994 | 1 | 5000 | m³ |  | 0 | 106 | 0
1 | OLA003 | Análisis granulométrico de suelos |  | UNE 103101:1995 | 1 | 5000 | m³ |  | 0 | 44 | 0
1 | OLA008 OLA009 | Límites de Atterberg |  | UNE 103103:1994 y UNE 103104:1993 | 1 | 5000 | m³ |  | 0 | 42 | 0
1 | OLA004 | Determinación en laboratorio del Índice C.B.R. de un suelo |  | UNE 103502:1995 | 1 | 5000 | m³ |  | 0 | 161 | 0
1 | OLA014 | Contenido de materia orgánica en suelos |  | UNE 103204:1993 UNE 103204:1993 Erratum | 1 | 5000 | m³ |  | 0 | 37 | 0
1 | OLA015 | Contenido de sales solubles en suelos |  | NLT 114:1999 UNE 103205:2006 | 1 | 5000 | m³ |  | 0 | 43 | 0
3 | OLA006 | Ensayo de compactación. Próctor normal | ** | UNE 103500:1994 | 1 | 5000 | m³ |  | 0 | 71 | 0 | ** El ensayo se realizará sólo en el caso de los suelos tolerables
3 | OLA017 | Contenido de yeso en suelos | ** | NLT 115:1999 UNE 103206:2006 | 1 | 5000 | m³ |  | 0 | 46.74 | 0 | ** El ensayo se realizará sólo en el caso de los suelos tolerables
3 | OLA041 | Ensayo de hinchamiento libre en edómetro | ** | UNE 103601:1996 | 1 | 5000 | m³ |  | 0 | 100 | 0 | ** El ensayo se realizará sólo en el caso de los suelos tolerables
3 | OLA039 | Ensayo de colapso en suelos | ** | NLT 254:1999 UNE 103406:2006 | 1 | 5000 | m³ |  | 0 | 100 | 0 | ** El ensayo se realizará sólo en el caso de los suelos tolerables
|  | 15.2.2 Identificación de los suelos RCD | * | [8 empty] | Para cada procedencia distintas se añadirán ensayos manualmente. Se parte para el plan de control que hay 1 sola procedencia
1 | OLA005 | Ensayo de compactación. Próctor modificado | * | UNE 103501:1994 | 1 | 5000 | m³ |  | 0 | 106 | 0
1 | OLA003 | Análisis granulométrico de suelos | * | UNE 103101:1995 | 1 | 5000 | m³ |  | 0 | 44 | 0
1 | OLA008 OLA009 | Límites de Atterberg | * | UNE 103103:1994 y UNE 103104:1993 | 1 | 5000 | m³ |  | 0 | 42 | 0
1 | OLA004 | Determinación en laboratorio del Índice C.B.R. de un suelo | * | UNE 103502:1995 | 1 | 5000 | m³ |  | 0 | 161 | 0
1 | OLA014 | Contenido de materia orgánica en suelos | * | UNE 103204:1993 UNE 103204:1993 Erratum | 1 | 5000 | m³ |  | 0 | 37 | 0
1 | OLA015 | Contenido de sales solubles en suelos | * | NLT 114:1999 UNE 103205:2006 | 1 | 5000 | m³ |  | 0 | 43 | 0
1 | - | Contenido en sulfatos solubles en agua en áridos reciclados | * | UNE-EN 1744-1:2010+A1:2013** Apartado 10.2 | 1 | 5000 | m³ |  | 0 | 90 | 0
3 | OLA006 | Ensayo de compactación. Próctor normal | ** | UNE 103500:1994 | 1 | 5000 | m³ |  | 0 | 71 | 0 | ** El ensayo se realizará sólo en el caso de los suelos tolerables
3 | OLA017 | Contenido de yeso en suelos | ** | NLT 115:1999 UNE 103206:2006 | 1 | 5000 | m³ |  | 0 | 46.74 | 0 | ** El ensayo se realizará sólo en el caso de los suelos tolerables
3 | OLA041 | Ensayo de hinchamiento libre en edómetro | ** | UNE 103601:1996 | 1 | 5000 | m³ |  | 0 | 100 | 0 | ** El ensayo se realizará sólo en el caso de los suelos tolerables
3 | OLA039 | Ensayo de colapso en suelos | ** | NLT 254:1999 UNE 103406:2006 | 1 | 5000 | m³ |  | 0 | 100 | 0 | ** El ensayo se realizará sólo en el caso de los suelos tolerables
15.2.3 Compactación de suelo para el terraplén
1 | OLA011 | Densidad y humedad in situ |  | UNE 103900:2013 | 5 | 3500 | m2 |  | 0 | 17.36 | 0
2 | OLA013 | Carga con placa estática | * | NLT 357:1998 UNE 103808:2006 | 1 | 3500 | m2 |  | 0 | 150 | 0
15.3 ESTABILIZACIÓN DE SUELOS CON CAL
15.3.1 Suelo a estabilizar con cal
1 | OLA003 | Análisis granulométrico de suelos |  | UNE 103101:1995 | 1 | 5000 | m³ |  | 0 | 44 | 0
1 | OLA008 OLA009 | Límites de Atterberg |  | UNE 103103:1994 y UNE 103104:1993 | 1 | 5000 | m³ |  | 0 | 42 | 0
1 | OLA014 | Contenido de materia orgánica en suelos |  | UNE 103204:1993 UNE 103204:1993 Erratum | 1 | 5000 | m³ |  | 0 | 37 | 0
1 | OLA016 | Contenido de sulfatos solubles en suelos |  | UNE 103201:1996 UNE 103201:2003 Erratum | 1 | 5000 | m³ |  | 0 | 45 | 0
1 | OLD052 | Contenido de carbonatos |  | NLT 255:1999 UNE 146510:2008 | 1 | 5000 | m³ |  | 0 | 83.33 | 0
1 | OLA006 | Ensayo de compactación. Próctor normal |  | UNE 103500:1994 | 1 | 5000 | m³ |  | 0 | 71 | 0
1 | OLA041 | Ensayo de hinchamiento libre en edómetro | * | UNE 103601:1996 Apdo. 512.2.4.5 PG-3 | 1 | 5000 | m³ |  | 0 | 100 | 0 | Muestra remoldeada ensayo Próctor normal
1 | OLA039 | Ensayo de colapso en suelos | * | NLT 254:1999 UNE 103406:2006 Apdo. 512.2.4.6 PG-3 | 1 | 5000 | m³ |  | 0 | 100 | 0 | Muestra remoldeada ensayo Próctor normal
1 | OLD061 | pH en suelos |  | UNE-EN 1430:2009 | 1 | 5000 | m³ |  | 0 | 20.79 | 0
|  | 15.3.2 Estudio de estabilización del suelo con cal | * | [8 empty] | 1 ensayo por cada tipo de suelo con al menos 3 porcentajes de cal
1 | OLA008 OLA009 | Límites de Atterberg |  | UNE 103103:1994 y UNE 103104:1993 | 3 | Procedencia | Procedencia |  | 0 | 42 | 0
1 | OLA005 | Ensayo de compactación. Próctor modificado |  | UNE 103501:1994 | 3 | Procedencia | Procedencia |  | 0 | 106 | 0
1 | OLA004 | Determinación en laboratorio del Índice C.B.R. de un suelo |  | UNE 103502:1995 | 3 | Procedencia | Procedencia |  | 0 | 161 | 0
1 | OLD061 | pH en suelos |  | UNE-EN 1430:2009 | 3 | Procedencia | Procedencia |  | 0 | 20.79 | 0
1 | OLA041 | Ensayo de hinchamiento libre en edómetro | ** | UNE 103601:1996 -Apdo. 512.2.4.5 PG-3 | 3 | Procedencia | Procedencia |  | 0 | 100 | 0 | ** Para suelos tolerables y/o si el contenido en yeso > 2%. También en suelos susceptibles de colapso (monogranulares, etc)
1 | OLA039 | Ensayo de colapso en suelos | ** | NLT 254:1999 UNE 103406:2006 -Apdo. 512.2.4.6 PG-3 | 3 | Procedencia | Procedencia |  | 0 | 100 | 0 | ** Para suelos tolerables y/o si el contenido en yeso > 2%. También en suelos susceptibles de colapso (monogranulares, etc)
15.3.3 Control de ejecución de suelos con cal
1 | OLD061 | pH en suelos | * | UNE-EN 1430:2009 | 1 | 3500 | m3 |  | 0 | 20.79 | 0 | La determinación se realizará en la parte superior e inferior de la tongada
1 | OLA034 OLA032 | Determinación del Índice C.B.R., a 1, 4 y 7 días | * | UNE 103502:1995 + I.T. n.º:…………… UNE-EN 13286-51:2006 | 1 | 3500 | m3 |  | 0 | 161 | 0 | Las probetas se fabricarán según el procedimiento descrito en la UNE-EN 13286-51
|  | 15.3.4 Control de la unidad terminada de suelos con cal | * | [8 empty] | 3.500 m2 en explanadas y coronación de terraplén. 5.000 m2 en rellenos de terraplén de < 5 m de altura. 10.000 m2 en rellenos de terraplén de > 5 m de altura
1 | OLA011 | Densidad y humedad "in situ" | * | UNE 103900:2013 | 5 | 3500 | m² |  | 0 | 17.36 | 0
2 | OLA013 | Carga con placa estática | * | NLT 357:1998 UNE 103808:2006 | 1 | 3500 | m² |  | 0 | 150 | 0
15.4 ESTABILIZACIÓN DE SUELOS CON CEMENTO
|  | 15.4.1 Suelo a estabilizar con cemento | * | [8 empty] | Para cada procedencia distintas se añadirán ensayos manualmente. Se parte para el plan de control que hay 1 sola procedencia
1 | OLA003 | Análisis granulométrico de suelos |  | UNE 103101:1995 | 1 | 5000 | m³ |  | 0 | 44 | 0
1 | OLA008 OLA009 | Límites de Atterberg |  | UNE 103103:1994 y UNE 103104:1993 | 1 | 5000 | m³ |  | 0 | 42 | 0
1 | OLA014 | Contenido de materia orgánica en suelos |  | UNE 103204:1993 UNE 103204:1993 Erratum | 1 | 5000 | m³ |  | 0 | 37 | 0
1 | OLA016 | Contenido de sulfatos solubles en suelos |  | UNE 103201:1996 UNE 103201:2003 Erratum | 1 | 5000 | m³ |  | 0 | 45 | 0
1 | OLA006 | Ensayo de compactación. Próctor normal |  | UNE 103500:1994 | 1 | 5000 | m³ |  | 0 | 71 | 0
1 | OLA041 | Ensayo de hinchamiento libre en edómetro | ** | UNE 103601:1996 -Apdo. 512.2.4.5 PG-3 | 1 | 5000 | m³ |  | 0 | 100 | 0 | ** El ensayo se realizará sólo en el caso de los suelos tolerables.
1 | OLA039 | Ensayo de colapso en suelos | ** | NLT 254:1999 UNE 103406:2006 -Apdo. 512.2.4.6 PG-3 | 1 | 5000 | m³ |  | 0 | 100 | 0 | ** El ensayo se realizará sólo en el caso de los suelos tolerables.
15.4.2 Estudio de estabilización del suelo con cemento
1 | OLA005 | Ensayo de compactación. Próctor modificado | * | UNE 103501:1994 | 3 | Procedencia | Procedencia |  | 0 | 106 | 0 | 1 ensayo por cada tipo de suelo con al menos 3 porcentajes de cemento
1 | OLA034 OLA032 | Determinación del Índice C.B.R., a 1, 4 y 7 días | * ** | UNE 103502:1995 + I.T. n.º:……………. UNE-EN 13286-51:2006 | 3 | Procedencia | Procedencia |  | 0 | 161 | 0 | *1 ensayo por cada tipo de suelo con al menos 3 porcentajes de cemento. ** Para suelos estabilizados tipos S-EST1 y S-EST2
1 | OLA031 | Resistencia a compresión simple (a 7 días) | * ** | UNE-EN 13286-41:2003 | 3 | Procedencia | Procedencia |  | 0 | 210 | 0 | *1 ensayo por cada tipo de suelo con al menos 3 porcentajes de cemento. **Para suelos tipo S-EST3 las probetas se fabricarán según el procedimiento descrito en la UNE-EN 13286-51 y con la densidad exigida en obra
1 | OLA030 | Determinación de los plazos de trabajabilidad | * | UNE-EN 13286-45:2004 | 1 | Procedencia | Procedencia |  | 0 | 158.26 | 0 | El ensayo se realiza con el porcentaje óptimo de cemento
1 | OLA041 | Ensayo de hinchamiento libre en edómetro | * ** | UNE 103601:1996 -Apdo. 512.2.4.5 PG-3 | 3 | Procedencia | Procedencia |  | 0 | 100 | 0 | * 1 ensayo por cada tipo de suelo con al menos 3 porcentajes de cemento. **El ensayo se realizará sólo en el caso de que el suelo natural presentase hinchamiento
1 | OLA039 | Ensayo de colapso en suelos | * ** | NLT 254:1999 UNE 103406:2006 -Apdo. 512.2.4.6 PG-3 | 3 | Procedencia | Procedencia |  | 0 | 100 | 0 | * 1 ensayo por cada tipo de suelo con al menos 3 porcentajes de cemento. **El ensayo se realizará sólo en el caso de que el suelo natural presentase colapso
15.4.3 Control de la ejecución de suelos con cemento
1 | OLA034 OLA032 | Determinación del Índice C.B.R., a 1, 4 y 7 días | * | UNE 103502:1995 + I.T. n.º:…………. UNE-EN 13286-51:2006 | 1 | 3500 | m3 |  | 0 | 161 | 0 | Para suelos tipo S-EST1 y S-EST2. Las probetas se fabricarán según el procedimiento descrito en la UNE-EN 13286-51 y con la densidad exigida en obra
1 | OLA031 | Resistencia a compresión simple (a 7 días) | * | UNE-EN 13286-41:2003 | 1 | 3500 | m3 |  | 0 | 210 | 0 | Para suelos tipo S-EST3 Las probetas se fabricarán según el procedimiento descrito en la UNE-EN 13286-51 y con la densidad exigida en obra
|  | 15.4.4 Control de la unidad terminada de suelos con cemento | * | [8 empty] | 3.500 m2 en explanadas y coronación de terraplén. 5.000 m2 en rellenos de terraplén de < 5 m de altura. 10.000 m2 en rellenos de terraplén de > 5 m de altura
1 | OLA011 | Densidad y humedad "in situ" |  | UNE 103900:2013 | 5 | 3500 | m² |  | 0 | 17.36 | 0
2 | OLA013 | Carga con placa estática |  | NLT 357:1998 UNE 103808:2006 | 1 | 3500 | m² |  | 0 | 150 | 0
15.5 GEOTEXTILES
2 | OLA133 | Masa por unidad de superficie en geotextiles |  | UNE-EN ISO 9864:2005 | 1 | Tipo | Tipo |  | 0 | 55 | 0
15.6 ESCOLLERAS
3 | OLB061 | Muestreo y reducción de muestras |  | UNE-EN 13383-2:2003 | 1 | Tipo | Tipo |  | 0 | 84 | 0
3 | OLB074 | Análisis granulométrico de material para escollera |  | UNE-EN 13383-2:2003* | 1 | Tipo | Tipo |  | 0 | 350 | 0
3 | OLB075 | Forma partículas en escollera |  | UNE-EN 13383-2:2003* | 1 | Tipo | Tipo |  | 0 | 150 | 0
3 | OLB058 | Resistencia frente a disoluciones de sulfato magnésico |  | UNE-EN 1367-2:2010** | 1 | Tipo | Tipo |  | 0 | 144 | 0
3 | OLA053 | Coeficiente de desgaste Los Ángeles |  | UNE-EN 933-4:2008** PF-6 del PPTGMF | 1 | Tipo | Tipo |  | 0 | 92 | 0
3 | OLB051 | Determinación de la densidad de partículas y absorción de agua. |  | UNE-EN 1097-6:2001* | 1 | Tipo | Tipo |  | 0 | 52.88 | 0
3 | OLB062 | Resistencia a compresión uniaxial (incluyendo extracción y tallado del testigo) | * | UNE-EN 1926:1999* | 1 | Tipo | Tipo |  | 0 | 62.37 | 0 | *Precio por testigo, la norma exige la extracción de 10 testigos
3 | OLB059 | Estabilidad frente a la acción de desmoronamiento en agua | * | NLT 255:1999 UNE 146510:2008 | 1 | Tipo | Tipo |  | 0 | 83.33 | 0 | En el caso de contacto con flujos de agua
3 | OLB060 | Estabilidad frente a la acción de los ciclos humedad sequedad (25 ciclos) | * | NLT 260:1999 UNE 146511:2008 | 1 | Tipo | Tipo |  | 0 | 176.83 | 0 | A criterio de Dirección de Obra en el caso de contacto con flujos de agua
15.7 ZAHORRAS
15.7.1 Zahorras de canteras o graveras. Control del material
1 |  | Análisis granulométrico de zahorra |  | UNE-EN 933-1:2012** | 1 | 5000 | m³ |  | 0 | 42.75 | 0
1 | OLA008 OLA009 | Límites de Atterberg |  | UNE 103103:1994 UNE 103104:1993 | 1 | 5000 | m³ |  | 0 | 42 | 0
1 | OLA005 | Ensayo de compactación. Próctor modificado |  | UNE 103501:1994 | 1 | 5000 | m³ |  | 0 | 106 | 0
1 | OLB049 | Coeficiente de Los Angeles |  | UNE-EN 1097-2:1999* | 1 | 5000 | m³ |  | 0 | 92 | 0
1 | OLB044 | Equivalente de arena de áridos (SE4) |  | UNE-EN 933-8:2012+A1:2015** UNE-EN 933-8:2012+A1:2015/1M:2016** | 1 | 5000 | m³ |  | 0 | 26 | 0
1 | OLB054 | Índice de lajas |  | UNE-EN 933-3:2012** | 1 | 5000 | m³ |  | 0 | 63 | 0
1 | OLB046 | Proporción de caras de fractura de las partículas del árido grueso | * | UNE-EN 933-5:1999** UNE-EN 933-5:1999/A1:2005** | 1 | 5000 | m³ |  | 0 | 50 | 0 | Solo para zahorras artificiales
1 | OLB079 | Contenido total en azufre |  | UNE-EN 1744-1:2010+A1:2013** | 1 | 5000 | m³ |  | 0 | 265.04 | 0
3 | OLB064 | Azul de metileno | * | UNE-EN 933-9:2010+A1:2013** | 1 | 5000 | m³ |  | 0 | 92 | 0 | El ensayo de azul de metileno se realizará cuando se requiera de acuerdo con lo indicado en el art. 510.2.3 del PG-3
15.7.2 Zahorra de RCD. Control de material
1 | OLB071 | Clasificación de los componentes del árido grueso |  | UNE-EN 933-11:2009** UNE-EN 933-11:2009/AC:2010** | 1 | 5000 | m3 |  | 0 | 45 | 0
1 | OLB041 | Análisis granulométrico de zahorra |  | UNE-EN 933-1:2012** | 1 | 5000 | m3 |  | 0 | 42.75 | 0
1 | OLA005 | Ensayo de compactación. Próctor modificado |  | UNE 103501:1994 | 1 | 5000 | m3 |  | 0 | 106 | 0
1 | OLB044 | Equivalente de arena de áridos (SE4) |  | UNE-EN 933-8:2012+A1:2015** UNE-EN 933-8:2012+A1:2015/1M:2016** | 1 | 5000 | m3 |  | 0 | 26 | 0
1 | OLA008 OLA009 | Límites de Atterberg |  | UNE 103103:1994 UNE 103104:1993 | 1 | 5000 | m3 |  | 0 | 42 | 0
1 | OLB054 | Índice de lajas |  | UNE-EN 933-3:2012** | 1 | 5000 | m3 |  | 0 | 63 | 0
1 | OLB046 | Proporción de caras de fractura de las partículas del árido grueso |  | UNE-EN 933-5:1999** UNE-EN 933-5:1999/A1:2005** | 1 | 5000 | m3 |  | 0 | 50 | 0
1 | OLB049 | Coeficiente de Los Angeles |  | UNE-EN 1097-2:1999* | 1 | 5000 | m3 |  | 0 | 92 | 0
1 | OLB070 | Sulfatos soluble en agua áridos reciclados |  | UNE-EN 1744-1:1999* | 1 | 5000 | m3 |  | 0 | 90 | 0
1 | OLB079 | Contenido total en azufre |  | UNE-EN 1744-1:2010+A1:2013** | 1 | 5000 | m3 |  | 0 | 265.04 | 0
3 | OLB064 | Azul de metileno | * | UNE-EN 933-9:2010+A1:2013** | 1 | 5000 | m3 |  | 0 | 92 | 0 | El ensayo de azul de metileno se realizará cuando se requiera de acuerdo con lo indicado en el art. 510.2.3 del PG-3
15.7.3 Control de la unidad terminada
1 | OLA011 | Densidad y humedad in situ en suelos y zahorras |  | UNE 103900:2013 | 7 | 3500 | m2 |  | 0 | 17.36 | 0
2 | OLA013 | Carga con placa estática |  | NLT 357:1998 UNE 103808:2006 | 1 | 3500 | m2 |  | 0 | 150 | 0
15.8 SUELO CEMENTO
15.8.1 Control de procedencia del material granular para la fabricación del suelocemento *
1 | OLB041 | Análisis granulométrico |  | UNE-EN 933-1:2012** | 1 | Tipo | Tipo |  | 0 | 42.75 | 0
1 | OLA008 OLA009 | Límites de Atterberg |  | UNE 103103:1994 UNE 103104:1993 | 1 | Tipo | Tipo |  | 0 | 42 | 0
1 | OLA014 | Contenido de materia orgánica |  | UNE 103204:1993 UNE 103204:1993 Erratum | 1 | Tipo | Tipo |  | 0 | 37 | 0
1 | OLB079 | Contenido total en azufre |  | UNE-EN 1744-1:2010+A1:2013** | 1 | Tipo | Tipo |  | 0 | 265.04 | 0
1 | OLB068 | Contenido de sulfatos solubles en ácido |  | UNE-EN 1744-1:2010+A1:2013** | 1 | Tipo | Tipo |  | 0 | 65 | 0
15.8.2 Control de dosificación y mezclado
1 | 231 | Fórmula de trabajo suelo cemento | * | Apdo. 513.5.1 PG-3 | 1 | Tipo | Tipo |  | 0 | 857 | 0 | Con al menos 3 porcentajes distintos de adición. Incluirá estudio de la sensibilidad del suelocemento a la variación de la humedad de compactación, determinándose la densidad y resistencia a compresión del suelocemento en probetas compactadas con humedades del -1,0 / +0,5 % de la óptima Próctor modificado.
1 | OLA030 | Periodo de trabajabilidad |  | UNE-EN 13286-45:2004 | 1 | Tipo | Tipo |  | 0 | 158.26 | 0
1 | OLA005 | Ensayo de compactación. Próctor modificado |  | UNE 103501:1994 | 1 | 5000 | m³ |  | 0 | 106 | 0
1 | OLA031 OLA032 | Resistencia a compresión simple (7 días) | * | UNE-EN 13286-41:2003 UNE-EN 13286-51:2006 | 1 | 5000 | m³ |  | 0 | 210 | 0 | Para tráfico T00 y T0, definido en PG3, se controlará por cada lote como mínimo 3 amasadas diferentes, 2 para el resto de los casos. El número de probetas confeccionadas de cada amasada no será inferior a 3. Las probetas se fabricarán y conservarán según la norma UNE-EN 13286-51 Como mínimo se realizarán 3 probetas por serie
15.8.3 Control de la unidad terminada
1 | OLA011 | Densidad in situ y humedad "in situ" |  | UNE 103900:2013 | 7 | 3500 | m2 |  | 0 | 17.36 | 0
2 | OLA029 | Determinación del espesor y densidad de la capa. Extracción de probetas testigo |  | NLT 314:1992 + I.T. n.º:……….. | 3 | 3500 | m2 |  | 0 | 71 | 0
15.9 GRAVA-CEMENTO
|  | 15.9.1 Control de ejecución. Áridos de cantera (en obra). Fabricación | [9 empty] | * Sólo se realizarán estos ensayos cuando el volumen de grava-cemento supere los 1000 m³
3 | OLB041 | Análisis granulométrico de áridos | * | UNE-EN 933-1:2012** | 1 | Fracción | Fracción |  | 0 | 42.75 | 0
3 | OLB044 | Equivalente de arena del árido fino (SE4) | * | UNE-EN 933-8:2012+A1:2015** UNE-EN 933-8:2012+A1:2015/1M:2016** | 1 | Tipo | Tipo |  | 0 | 26 | 0
3 | OLB064 | Azul de metileno | * ** | UNE-EN 933-9:2010+A1:2013** | 1 | Tipo | Tipo |  | 0 | 92 | 0 | **El ensayo de azul de metileno se realizará cuando se requiera de acuerdo con lo indicado en el art. 513.2.3 del PG-3, según el valor del equivalente de arena.
3 | OLA008 OLA009 | Límites de Atterberg | * | UNE 103103:1994 UNE 103104:1993 | 1 | Tipo | Tipo |  | 0 | 42 | 0
3 | OLB065 | Determinación de compuestos orgánicos que afecten al fraguado y endurecimiento del cemento | * | UNE-EN 1744-1:2010+A1:2013** | 1 | Tipo | Tipo |  | 0 | 36 | 0
3 | OLB054 | Índice de lajas | * | UNE-EN 933-3:2012** | 1 | Fracción | Fracción |  | 0 | 63 | 0
3 | OLB046 | Proporción de caras de fractura de las partículas del árido grueso | * | UNE-EN 933-5:1999** UNE-EN 933-5:1999/A1:2005** | 1 | Fracción | Fracción |  | 0 | 50 | 0
3 | OLB079 | Contenido total en azufre | * | UNE-EN 1744-1:2010+A1:2013** | 1 | Tipo | Tipo |  | 0 | 265.04 | 0
3 | OLB068 | Contenido de sulfatos solubles en ácido | * | UNE-EN 1744-1:2010+A1:2013** | 1 | Tipo | Tipo |  | 0 | 65 | 0
3 | OLB049 | Coeficiente de Los Ángeles | * | UNE-EN 1097-2:1999* | 1 | Tipo | Tipo |  | 0 | 92 | 0
|  | 15.9.2 Control de ejecución. Áridos RCD (en obra). Fabricación | [9 empty] | * Sólo se realizarán estos ensayos cuando el volumen de grava-cemento supere los 1000 m³
3 | OLB071 | Clasificación de los componentes del árido grueso reciclado | * | UNE-EN 933-11:2009** UNE-EN 933-11:2009/AC:2010** | 1 | Tipo | Tipo |  | 0 | 45 | 0
3 | OLB041 | Análisis granulométrico de áridos | * | UNE-EN 933-1:2012** | 1 | Fracción | Fracción |  | 0 | 42.75 | 0
3 | OLB044 | Equivalente de arena de áridos (SE4) | * | UNE-EN 933-8:2012+A1:2015** UNE-EN 933-8:2012+A1:2015/1M:2016** | 1 | Tipo | Tipo |  | 0 | 26 | 0
3 | OLB064 | Azul de metileno | * ** | UNE-EN 933-9:2010+A1:2013** |  | Tipo | Tipo |  | 0 | 92 | 0 | **El ensayo de azul de metileno se realizará cuando se requiera de acuerdo con lo indicado en el art. 513.2.3 del PG-3, según el valor del equivalente de arena.
3 | OLA008 OLA009 | Límites de Atterberg | * | UNE 103103:1994 UNE 103104:1993 | 1 | Tipo | Tipo |  | 0 | 42 | 0
3 | OLB065 | Determinación de compuestos orgánicos que afecten al fraguado y endurecimiento del cemento | * | UNE-EN 1744-1:2010+A1:2013** | 1 | Tipo | Tipo |  | 0 | 36 | 0
3 | OLB054 | Índice de lajas | * | UNE-EN 933-3:2012** | 1 | Fracción | Fracción |  | 0 | 63 | 0
3 | OLB046 | Proporción de caras de fractura de las partículas del árido grueso | * | UNE-EN 933-5:1999** UNE-EN 933-5:1999/A1:2005** | 1 | Fracción | Fracción |  | 0 | 50 | 0
3 | OLB079 | Contenido total en azufre | * | UNE-EN 1744-1:2010+A1:2013** | 1 | Tipo | Tipo |  | 0 | 265.04 | 0
3 | OLB068 | Contenido de sulfatos solubles en ácido | * | UNE-EN 1744-1:2010+A1:2013** | 1 | Tipo | Tipo |  | 0 | 65 | 0
3 | OLB049 | Coeficiente de Los Ángeles | * | UNE-EN 1097-2:1999* | 1 | Tipo | Tipo |  | 0 | 92 | 0
15.9.3 Control de dosificación y mezclado
1 | OLA005 | Ensayo de compactación. Próctor modificado |  | UNE 103501:1994 | 2 | Mes | Mes |  | 0 | 106 | 0
1 | OLA031 OLA032 | Resistencia a compresión simple (7 días) | * | UNE-EN 13286-41:2003 UNE-EN 13286-51:2006 | 1 | 100 | m³ |  | 0 | 210 | 0 | Como mínimo se realizarán 3 probetas por serie
2 | - | Fórmula de trabajo para gravacemento | * | Art. 513 del PG3 | 1 | Tipo | Tipo |  | 0 | 857 | 0 | * Sólo se realizarán estos ensayos cuando el volumen de grava-cemento supere los 1000 m³. Incluye estudio de la identificación del material granular, la granulometría, Próctor modificado y Compresión simple, con al menos 3 porcentajes distintos de adición
2 | OLA030 | Periodo de trabajabilidad | * | UNE-EN 13286-45:2004 | 1 | Tipo | Tipo |  | 0 | 158.26 | 0 | * Sólo se realizarán estos ensayos cuando el volumen de grava-cemento supere los 1000 m³.
15.9.4 Control de la extensión y compactación
1 | OLA011 | Densidad in situ y humedad "in situ" |  | UNE 103900:2013 | 7 | 3500 | m2 |  | 0 | 17.36 | 0
15.9.5 Control de recepción de la unidad terminada
2 | OLA029 | Determinación del espesor y densidad de la capa. Extracción de probetas testigo |  | NLT-314:1992 | 3 | 5000 | m2 |  | 0 | 71 | 0
15.10 HORMIGÓN COMPACTADO
15.10.1 Control de fabricación de la mezcla
1 | OLA005 | Ensayo de compactación. Próctor modificado |  | UNE 103501:1994 | 2 | Mes | Mes |  | 0 | 106 | 0
1 | OLA031 OLA032 | Resistencia a compresión simple (7 días) | * | UNE-EN 13286-41:2003 UNE-EN 13286-51:2006 | 1 | 100 | m3 |  | 0 | 210 | 0 | Como mínimo se realizarán 3 probetas por serie
15.10.2 Control de la compactación
1 | OLA011 | Densidad y humedad "in situ" |  | UNE 103900:2013 | 7 | 3500 | m2 |  | 0 | 17.36 | 0
15.10.3 Control de la unidad terminada
2 |  | Espesor mediante extracción de testigos |  | UNE-EN 12504-1:2009 | 3 | 5000 | m2 |  | 0 | 90 | 0
15.11 PAVIMENTOS DE HORMIGÓN
15.11.1 Control de fabricación del hormigón
1 |  | Resistencia a flexotracción | * | UNE-EN 12390-5:2009 | 1 | 100 | m³ |  | 0 | 175 | 0 | * Se ensayará a flexión o a compresión en función del hormigón suministrado
1 |  | Consistencia en Consistencia en cono de Abrams |  | UNE-EN 12350-2:2009 | 1 | 100 | m³ |  | 0 | 17 | 0
3 |  | Resistencia a compresión | * | UNE-EN 12350-1:2009, UNE-EN 12390-2:2009, UNE -EN 12390-2:2009+1M:2015, UNE-EN 12390-3:2009, UNE-EN 12390-3:2009/AC:2011 y apartado 57.3.2 del CodE | 1 | 100 | m³ |  | 0 | 59.28 | 0 | * Se ensayará a flexión o a compresión en función del hormigón suministrado
3 |  | Contenido de aire ocluido (método presión) |  | UNE-EN 12350-7:2010 | 1 | 100 | m³ |  | 0 | 66 | 0
15.11.2 Control de la unidad terminada
1 | OLB112 | Determinación del espesor de la capa. Extracción de probetas testigo |  | UNE-EN 12504-1:2009 (Ens. Compresión: UNE-EN 12390-3:2009+AC:2011) (Tolerancias UNE-EN 12390-1:2009) | 3 | 5000 | m2 |  | 0 | 90 | 0
3 | OLA098 | Macrotextura superficial | * | UNE-EN 13036-1:2010 | 3 | 5000 | m2 |  | 0 | 26.52 | 0 | Precio por ensayo, habrá que realizar un mínimo de 6 ensayos por desplazamiento
15.12 MEZCLAS BITUMINOSAS EN CALIENTE / TEMPLADA
|  | 15.12.1 Árido grueso | [9 empty] | * Sólo se realizarán estos ensayos cuando la cantidad supere los 15.000 T
3 | OLB041 | Análisis granulométrico de áridos (Se incluirá necesariamente el tamiz 0,063 mm) | * | UNE-EN 933-1:2012** | 1 | Fracción | Fracción |  | 0 | 42.75 | 0
3 | OLB054 | Índice de lajas | * | UNE-EN 933-3:2012** | 1 | Fracción | Fracción |  | 0 | 63 | 0
3 | OLB046 | Porcentaje de partículas trituradas | * | UNE-EN 933-5:1999** UNE-EN 933-5:1999/A1:2005** | 1 | Fracción | Fracción |  | 0 | 50 | 0
3 | OLB049 | Coeficiente de Los Ángeles | * | UNE-EN 1097-2:1999* | 1 | Tipo | Tipo |  | 0 | 92 | 0
3 | OLB084 | Coeficiente pulimento acelerado | * ** | UNE-EN 1097-8: 2010* UNE-EN 1097-8:2010/1M:2012 | 1 | Tipo | Tipo |  | 0 | 570 | 0 | **Solo para capas de rodadura
|  | 15.12.2 Árido fino | [9 empty] | * Sólo se realizarán estos ensayos cuando la cantidad supere los 15.000 T
3 | OLB041 | Análisis granulométrico de áridos | * | UNE-EN 933-1:2012** | 1 | Tipo | Tipo |  | 0 | 42.75 | 0
3 | OLB044 | Equivalente de arena de áridos (SE4) | * | UNE-EN 933-8:2012+A1:2015** UNE-EN 933-8:2012+A1:2015/1M:2016** | 1 | Tipo | Tipo |  | 0 | 26 | 0
3 | OLB064 | Azul de metileno | * ** | UNE-EN 933-9:2010+A1:2013** |  | Tipo | Tipo |  | 0 | 92 | 0 | **El ensayo de azul de metileno se realizará cuando se requiera de acuerdo con lo indicado en el art. 513.2.3 del PG-3, según el valor del equivalente de arena.
|  | 15.12.3 Filler contenido en la arena | [9 empty] | * Sólo se realizarán estos ensayos cuando la cantidad supere los 15.000 T
3 | OLB096 | Análisis granulométrico del polvo mineral (tamizado en corriente de aire) |  | UNE-EN 933-10:2010** | 1 | Tipo | Tipo |  | 0 | 40 | 0
3 | OLB095 | Densidad aparente del filler en queroseno |  | UNE-EN 1097-3:1999 | 1 | Tipo | Tipo |  | 0 | 34 | 0
|  | 15.12.4 Filler de aportación | * | [8 empty] | * Sólo se realizarán estos ensayos cuando la cantidad supere los 15.000 T
3 | OLB096 | Análisis granulométrico del polvo mineral (tamizado en corriente de aire) |  | UNE-EN 933-10:2010** | 1 | Tipo | Tipo |  | 0 | 40 | 0
3 | OLB095 | Densidad aparente del filler en queroseno |  | UNE-EN 1097-3:1999 | 1 | Tipo | Tipo |  | 0 | 34 | 0
15.12.5 Control de la mezcla bituminosa fabricada
1 | OLA084 | Determinación de la granulometría de los áridos extraídos | * | UNE-EN 12697-2:2015 | 1 | 600 | t |  | 0 | 61 | 0 | Las muestras para ensayo se tomarán durante el extendido en la obra. Para el control de recepción, el nivel de control (NCF) será A. Para el control de producción, durante la ejecución de la obra, será el que corresponda según lo estipulado en el apartado 542.9.3 ó 543.9.3 del PG-3.
1 | OLA083 | Contenido de ligante en mezclas bituminosas | * | UNE-EN 12697-1:2013 | 1 | 600 | t |  | 0 | 84 | 0 | Las muestras para ensayo se tomarán durante el extendido en la obra. Para el control de recepción, el nivel de control (NCF) será A. Para el control de producción, durante la ejecución de la obra, será el que corresponda según lo estipulado en el apartado 542.9.3 ó 543.9.3 del PG-3.
1 | OLA085 | Determinación de la densidad máxima de la mezcla |  | UNE-EN 12697-5:2010 UNE-EN 12697-5:2010/AC:2012 | 1 | 600 | t |  | 0 | 58 | 0
1 | OLA087 | Contenido de huecos | * | UNE-EN 12697-8:2003 | 1 | 600 | t |  | 0 | 0 | 0 | * El coste de este ensayo está implícito en otros ensayos relacionados
1 | OLA086 | Densidad aparente |  | UNE-EN 12697-6:2012 | 1 | 600 | t |  | 0 | 40 | 0
3 | OLA093 | Pérdida de partículas | * | UNE-EN 12697-17:2006+A1:2007 | 1 | 600 | t |  | 0 | 151 | 0 | Para mezclas drenantes
3 | OLA099 | Ensayo de escurrimiento | * | UNE-EN 12697-18:2006 | 1 | 600 | t |  | 0 | 104 | 0 | Para mezclas drenantes y discontínuas tipo BBTM B
3 | OLA092 | Sensibilidad al agua (mezcla fabricada en planta) | * | UNE-EN 12697-12:2009 | 1 | Tipo | Tipo |  | 0 | 250 | 0 | * Sólo se realizarán estos ensayos cuando la cantidad supere los 15.000 t
3 | OLA105 OLA106 | Ensayo de rodadura de las mezclas bituminosas mediante la pista de ensayo en laboratorio | * | UNE-EN 12697-33:2006+A1:2007 UNE-EN 12697-22:2008+A1:2008 | 1 | Tipo | Tipo |  | 0 | 588 | 0 | * Sólo se realizarán estos ensayos cuando la cantidad supere los 15.000 t
15.12.6 Control de recepción de la unidad terminada
2 | OLA096 OLA086 | Densidad y espesor sobre testigos |  | UNE-EN 12697-27:2001 UNE-EN 12697-6:2012 | 3 | 3500 | m² |  | 0 | 71 | 0
3 | OLA102 | Adherencia entre capas |  | NLT 382:2008 | 3 | 3500 | m² |  | 0 | 88 | 0
15.13 MICROAGLOMERADOS EN FRÍO
15.13.1 Control de fabricación del microaglomerado
1 | OLA112 | Contenido de ligante residual en mezclas bituminosas |  | UNE-EN 12274-2:2003 | 1 | 600 | t |  | 0 | 84.42 | 0
3 | OLA114 | Dotación |  | UNE-EN 12274-6:2002 | 1 | 600 | t |  | 0 | 138.92 | 0
3 | OLA084 | Análisis granulométrico de los áridos recuperados de las mezclas bituminosas |  | UNE-EN 12697-2:2015 | 1 | 600 | t |  | 0 | 61 | 0
15.13.2 Control final del acabado de microaglomerado
3 | OLA098 | Macrotextura superficial |  | UNE-EN 13036-1:2010 | 3 | 3500 | m² |  | 0 | 26.52 | 0 | Precio por ensayo, habrá que realizar un mínimo de 6 ensayos por desplazamiento
15.14 ADOQUINES, BALDOSAS,…
15.14.1 Adoquines de hormigón
1 | OLB132 | Medida de las dimensiones de un adoquín |  | (UNE-EN 1338:2004/AC:2006 ANEXO C) | 1 | Tipo | Tipo |  | 0 | 54 | 0
1 | OLB134 | Resistencia a la rotura |  | (UNE-EN 1338:2004/AC:2006 ANEXO F) | 1 | Tipo | Tipo |  | 0 | 121 | 0
1 | OLB133 | Determinación del coeficiente de absorción de agua |  | (UNE-EN 1338:2004/AC:2006 ANEXO E) | 1 | Tipo | Tipo |  | 0 | 63 | 0
1 | OLB158 | Determinación de la resistencia al desgaste por abrasión |  | (UNE-EN 1338:2004/AC:2006 ANEXO G) | 1 | Tipo | Tipo |  | 0 | 247 | 0
1 | OLB160 | Resistencia al deslizamiento/resbalamiento. Ensayo en laboratorio | * | (UNE-EN 1338:2004/AC:2006 ANEXO I) | 1 | Tipo | Tipo |  | 0 | 180 | 0 | * Se ensayará en laboratorio o en obras según criterio
2 | OLB160 | Resistencia al deslizamiento/resbalamiento. Ensayo in situ | * | (UNE-EN 1338:2004/AC:2006 ANEXO I) | 1 | Tipo | Tipo |  | 0 | 300 | 0 | * Se ensayará en laboratorio o en obras según criterio
15.14.2 Baldosa de hormigón
1 | EF109 | Determinación de las características dimensionales |  | UNE EN 1339:2004/AC:2006 | 1 | Tipo | Tipo |  | 0 | 54.19 | 0
1 | EF110 | Resistencia a flexión y carga de rotura |  | UNE EN 1339:2004/AC:2006 | 1 | Tipo | Tipo |  | 0 | 121.16 | 0
1 | EF111 | Absorción de agua |  | UNE EN 1339:2004/AC:2006 | 1 | Tipo | Tipo |  | 0 | 63.11 | 0
1 | EF113 | Determinación de la resistencia al desgaste por abrasión |  | UNE EN 1339:2004/AC:2006 | 1 | Tipo | Tipo |  | 0 | 246.8 | 0
1 | EF100 | Determinación de la resistencia al deslizamiento/resbalamiento mediante el péndulo fricción. Ensayo en laboratorio | * | UNE EN 1339:2004/AC:2006 | 1 | Tipo | Tipo |  | 0 | 180 | 0 | * Se ensayará en laboratorio o en obras según criterio
2 | EF100 | Determinación de la resistencia al deslizamiento/resbalamiento mediante el péndulo fricción. Ensayo in situ | * | UNE EN 1339:2004/AC:2006 | 1 | Tipo | Tipo |  | 0 | 300 | 0 | * Se ensayará en laboratorio o en obras según criterio
3 | EF112 | Determinación de la Heladicidad |  | UNE EN 1339:2004/AC:2006 | 1 | Tipo | Tipo |  | 0 | 266.7 | 0
15.14.3 Baldosa terrazo exterior
1 | EF101 | Características dimensionales |  | UNE EN 13748-2:2005 | 1 | Tipo | Tipo |  | 0 | 54.19 | 0
1 | EF103 | Resistencia a flexión y carga de rotura |  | UNE EN 13748-2:2005 | 1 | Tipo | Tipo |  | 0 | 142.83 | 0
1 | EF107 | Determinación de la resistencia al desgaste por abrasión |  | UNE EN 13748-2:2005 | 1 | Tipo | Tipo |  | 0 | 246.8 | 0
1 | EF104 | Absorción de agua |  | UNE EN 13748-2:2005 | 1 | Tipo | Tipo |  | 0 | 63.11 | 0
1 | EF102 | Resistencia al impacto sobre baldosa de terrazo exterior |  | UNE 127748-2:2012 | 1 | Tipo | Tipo |  | 0 | 89.75 | 0
1 | EF108 | Determinación de la resistencia al deslizamiento/resbalamiento mediante el péndulo fricción. Ensayo en laboratorio | * | UNE EN 13748-2:2005 | 1 | Tipo | Tipo |  | 0 | 180 | 0 | * Se ensayará en laboratorio o en obras según criterio
2 | EF100 | Determinación de la resistencia al deslizamiento/resbalamiento mediante el péndulo fricción. Ensayo in situ | * | UNE EN 1339:2004/AC:2006 | 1 | Tipo | Tipo |  | 0 | 300 | 0 | * Se ensayará en laboratorio o en obras según criterio
3 | EF105 | Resistencia climática |  | UNE EN 13748-2:2005 | 1 | Tipo | Tipo |  | 0 | 266.7 | 0
15.14.4 Baldosa piedra natural exterior
1 |  | Determinación de las características dimensionales |  | UNE EN 1341:2013 | 1 | Tipo | Tipo |  | 0 | 54.19 | 0
1 | EF123 | Determinación de la absorción y peso específico aparente |  | UNE EN 1341:2013 | 1 | Tipo | Tipo |  | 0 | 63.11 | 0
1 |  | Determinación de la densidad y porosidad abierta |  | UNE EN 1341:2013 | 1 | Tipo | Tipo |  | 0 | 150 | 0
1 | EF124 | Determinación de la resistencia a la flexión |  | UNE EN 1341:2013 | 1 | Tipo | Tipo |  | 0 | 142.83 | 0
1 | EF121 | Determinación de la resistencia a la abrasión |  | UNE EN 1341:2013 | 1 | Tipo | Tipo |  | 0 | 246.8 | 0
1 | EF100 | Determinación de la resistencia al deslizamiento/resbalamiento mediante el péndulo fricción. Ensayo en laboratorio |  | UNE EN 1341:2013 | 1 | Tipo | Tipo |  | 0 | 180 | 0
2 | EF100 | Determinación de la resistencia al deslizamiento/resbalamiento mediante el péndulo fricción. Ensayo in situ |  | UNE EN 1341:2013 | 1 | Tipo | Tipo |  | 0 | 300 | 0
3 | OLB156 | Resistencia al hielo deshielo |  | UNE EN 1341:2013 | 1 | Tipo | Tipo |  | 0 | 266.7 | 0
15.14.5 Bordillos de hormigón
1 | OLB129 | Determinación de las dimensiones |  | (Anexo C UNE EN 1340:2004) | 1 | Tipo | Tipo |  | 0 | 54 | 0
1 | OLB131 | Determinación de la resistencia a flexión |  | (Anexo F UNE EN 1340:2004) | 1 | Tipo | Tipo |  | 0 | 121 | 0
1 | OLB130 | Determinación de la absorción de agua |  | (Anexo E UNE EN 1340:2004) | 1 | Tipo | Tipo |  | 0 | 63 | 0
1 | OLB155 | Determinación de la resistencia al desgaste por abrasión |  | (Anexo G UNE EN 1340:2004 ) | 1 | Tipo | Tipo |  | 0 | 247 | 0
3 | OLB156 | Resistencia al hielo deshielo |  | (Anexo D UNE EN 1340:2004 ) | 1 | Tipo | Tipo |  | 0 | 267 | 0
15.14.6 Bordillo de piedra
1 | OLB129 | Determinación de las dimensiones |  | UNE EN 1343:2013 | 1 | Tipo | Tipo |  | 0 | 54 | 0
1 | OLB131 | Determinación de la resistencia a flexión |  | UNE EN 1343:2013 | 1 | Tipo | Tipo |  | 0 | 121 | 0
1 | OLB130 | Determinación de absorción de agua |  | UNE EN 1343:2013 | 1 | Tipo | Tipo |  | 0 | 63 | 0
3 | OLB156 | Resistencia al hielo deshielo |  | UNE EN 1343:2013 | 1 | Tipo | Tipo |  | 0 | 267 | 0
0

## Precios unitarios recomendados
Nota: en color gris aquellos precios que aparecen por primera vez y se hacen llamadas a ellos, en color verde los que dependen de éstos
CÓDIGO | ENSAYO |  | NORMA | PRECIO
02. ACONDICIONAMIENTO DEL TERRENO
2.1 CARACTERIZACIÓN DEL TERRENO NATURAL SUBYACENTE
2.1.1 Identificación del terreno natural subyacente
OLA003 | Análisis granulométrico de suelos |  | UNE 103101:1995 | 44
OLA008 OLA009 | Límites de Atterberg |  | UNE 103103:1994 y UNE 103104:1993 | 42
OLA015 | Contenido de sales solubles en suelos |  | NLT 114:1999 UNE 103205:2006 | 43
OLA014 | Contenido de materia orgánica en suelos |  | UNE 103204:1993 UNE 103204:1993 Erratum | 37
OLA041 | Ensayo de hinchamiento libre en edómetro |  | UNE 103601:1996 | 100
OLA004 | Determinación en laboratorio del Índice C.B.R. de un suelo |  | UNE 103502:1995 | 161
OLA006 | Ensayo de compactación. Próctor normal |  | UNE 103500:1994 | 71
OLA039 | Ensayo de colpaso en suelos |  | NLT 254:1999 UNE 103406:2006 | 100
OLA017 | Contenido de yeso en suelos |  | NLT 115:1999 UNE 103206:2006 | 46.74
2.1.2 Compactación del terreno natural subyacente
OLA005 | Ensayo de compactación. Próctor modificado |  | UNE 103501:1994 | 106
OLA011 | Densidad y humedad "in situ" |  | UNE 103900:2013 | 17.36
2.2 TERRAPLÉN
2.2.1 Identificación y control de los suelos naturales
OLA005 | Ensayo de compactación. Próctor modificado |  | UNE 103501:1994 | 106
OLA003 | Análisis granulométrico de suelos |  | UNE 103101:1995 | 44
OLA008 OLA009 | Límites de Atterberg |  | UNE 103103:1994 y UNE 103104:1993 | 42
OLA004 | Determinación en laboratorio del Índice C.B.R. de un suelo |  | UNE 103502:1995 | 161
OLA014 | Contenido de materia orgánica en suelos |  | UNE 103204:1993 UNE 103204:1993 Erratum | 37
OLA015 | Contenido de sales solubles en suelos |  | NLT 114:1999 UNE 103205:2006 | 43
OLA006 | Ensayo de compactación. Próctor normal | * | UNE 103500:1994 | 71
OLA017 | Contenido de yeso en suelos |  | NLT 115:1999UNE 103206:2006 | 46.74
OLA041 | Ensayo de hinchamiento libre en edómetro |  | UNE 103601:1996 | 100
OLA039 | Ensayo de colapso en suelos |  | NLT 254:1999 UNE 103406:2006 | 100
2.2.2 Identificación de los suelos RCD
OLA005 | Ensayo de compactación. Próctor modificado | * | UNE 103501:1994 | 106
OLA003 | Análisis granulométrico de suelos |  | UNE 103101:1995 | 44
OLA008 OLA009 | Límites de Atterberg |  | UNE 103103:1994 y UNE 103104:1993 | 42
OLA004 | Determinación en laboratorio del Índice C.B.R. de un suelo |  | UNE 103502:1995 | 161
OLA014 | Contenido de materia orgánica en suelos |  | UNE 103204:1993 UNE 103204:1993 Erratum | 37
OLA015 | Contenido de sales solubles en suelos |  | NLT 114:1999 UNE 103205:2006 | 43
OLB079 | Contenido en sulfatos solubles en agua en áridos reciclados |  | UNE-EN 1744-1:2010+A1:2013**. Apartado 10.2 | 90
OLA006 | Ensayo de compactación. Próctor normal | * | UNE 103500:1994 | 71
OLA017 | Contenido de yeso en suelos |  | NLT 115:1999UNE 103206:2006 | 46.74
OLA041 | Ensayo de hinchamiento libre en edómetro |  | UNE 103601:1996 | 100
OLA039 | Ensayo de colapso en suelos |  | NLT 254:1999 UNE 103406:2006 | 100
2.2.3 Compactación de suelo para el terraplén
OLA011 | Densidad y humedad in situ |  | UNE 103900:2013 | 17.36
OLA013 | Carga con placa estática |  | NLT 357:1998 UNE 103808:2006 | 150
2.3 ESTABILIZACIÓN DE SUELOS CON CAL
2.3.1 Suelo a estabilizar con cal
OLA003 | Análisis granulométrico de suelos |  | UNE 103101:1995 | 44
OLA008 OLA009 | Límites de Atterberg |  | UNE 103103:1994 y UNE 103104:1993 | 42
OLA014 | Contenido de materia orgánica en suelos |  | UNE 103204:1993 UNE 103204:1993 Erratum | 37
OLA016 | Contenido de sulfatos solubles en suelos |  | UNE 103201:1996 UNE 103201:2003 Erratum | 45
OLD052 | Contenido de carbonatos |  | NLT 255:1999 UNE 146510:2008 | 83.33
OLA006 | Ensayo de compactación. Próctor normal |  | UNE 103500:1994 | 71
OLA041 | Ensayo de hinchamiento libre en edómetro | * | UNE 103601:1996 -Apdo. 512.2.4.5 PG-3 | 100
OLA039 | Ensayo de colapso en suelos | * | NLT 254:1999 UNE 103406:2006 -Apdo. 512.2.4.6 PG-3 | 100
OLD061 | pH en suelos |  | UNE-EN 1430:2009 | 20.79
2.3.2 Estudio de estabilización del suelo con cal
OLA008 OLA009 | Límites de Atterberg |  | UNE 103103:1994 y UNE 103104:1993 | 42
OLA005 | Ensayo de compactación. Próctor modificado |  | UNE 103501:1994 | 106
OLA004 | Determinación en laboratorio del Índice C.B.R. de un suelo |  | UNE 103502:1995 | 161
| pH en suelos | * | UNE-EN 1430:2009 | 20.79
OLA041 | Ensayo de hinchamiento libre en edómetro |  | UNE 103601:1996 -Apdo. 512.2.4.5 PG-3 | 100
OLA039 | Ensayo de colapso en suelos | * | NLT 254:1999 UNE 103406:2006 -Apdo. 512.2.4.6 PG-3 | 100
2.3.3 Control de ejecución de suelos con cal
OLD061 | pH en suelos | * | UNE-EN 1430:2009 | 20.79
OLA034 OLA032 | Determinación del Índice C.B.R., a 1, 4 y 7 días | * | UNE 103502:1995 + I.T. n.º:……………………. UNE-EN 13286-51:2006 | 161
2.3.4 Control de la unidad terminada de suelos con cal
OLA011 | Densidad y humedad "in situ" | * | UNE 103900:2013 | 17.36
OLA013 | Carga con placa estática | * | NLT 357:1998 UNE 103808:2006 | 150
2.4 ESTABILIZACIÓN DE SUELOS CON CEMENTO
2.4.1 Suelo a estabilizar con cemento
OLA003 | Análisis granulométrico de suelos | * | UNE 103101:1995 | 44
OLA008 OLA009 | Límites de Atterberg |  | UNE 103103:1994 y UNE 103104:1993 | 42
OLA014 | Contenido de materia orgánica en suelos |  | UNE 103204:1993 UNE 103204:1993 Erratum | 37
OLA016 | Contenido de sulfatos solubles en suelos |  | UNE 103201:1996 UNE 103201:2003 Erratum | 45
OLA006 | Ensayo de compactación. Próctor normal |  | UNE 103500:1994 | 71
OLA041 | Ensayo de hinchamiento libre en edómetro | * ** | UNE 103601:1996 -Apdo. 512.2.4.5 PG-3 | 100
OLA039 | Ensayo de colapso en suelos | * ** | NLT 254:1999 UNE 103406:2006 -Apdo. 512.2.4.6 PG-3 | 100
2.4.2 Estudio de estabilización del suelo con cemento
OLA005 | Ensayo de compactación. Próctor modificado |  | UNE 103501:1994 | 106
OLA034 OLA032 | Determinación del Índice C.B.R., a 1, 4 y 7 días | * | UNE 103502:1995 + I.T. n.º:……………………. UNE-EN 13286-51:2006 | 161
OLA031 | Resistencia a compresión simple (a 7 días) | * | UNE-EN 13286-41 UNE-EN 13286-51UNE-EN 13286-41 UNE-EN 13286-51 | 210
| Determinación de los plazos de trabajabilidad |  | UNE-EN 13286-45:2004 | 158.26
OLA041 | Ensayo de hinchamiento libre en edómetro |  | UNE 103601:1996 -Apdo. 512.2.4.5 PG-3 | 100
OLA039 | Ensayo de colapso en suelos | * | NLT 254:1999 UNE 103406:2006 -Apdo. 512.2.4.6 PG-3 | 100
2.4.3 Control de la ejecución de suelos con cemento
OLA034 OLA032 | Determinación del Índice C.B.R., a 1, 4 y 7 días | * | UNE 103502:1995 + I.T. n.º:……………………. UNE-EN 13286-51:2006 | 161
OLA031 | Resistencia a compresión simple (a 7 días) | * | UNE-EN 13286-41:2003 | 210
2.4.4 Control de la unidad terminada de suelos con cemento
OLA011 | Densidad y humedad "in situ" | * | UNE 103900:2013 | 17.36
OLA013 | Carga con placa estática | * | NLT 357:1998 UNE 103808:2006 | 150
2.5 GEOTEXTILES
OLA133 | Masa por unidad de superficie en geotextiles |  | UNE-EN ISO 9864:2005 | 55
2.6 ESCOLLERAS
OLB061 | Muestreo y reducción de muestras |  | UNE-EN 13383-2:2003 | 84
OLB074 | Análisis granulométrico de material para escollera |  | UNE-EN 13383-2:2003* | 350
OLB075 | Forma partículas en escollera |  | UNE-EN 13383-2:2003* | 150
OLB058 | Resistencia frente a disoluciones de sulfato magnésico |  | UNE-EN 1367-2:2010** | 144
OLA053 | Coeficiente de desgaste Los Ángeles |  | UNE-EN 933-4:2008** PF-6 del PPTGMF | 92
OLB051 | Determinación de la densidad de partículas y absorción de agua. |  | UNE-EN 1097-6:2001* | 52.88
OLB062 | Resistencia a compresión uniaxial (incluyendo extracción y tallado del testigo) |  | UNE-EN 1926:1999* | 62.37
OLB059 | Estabilidad frente a la acción de desmoronamiento en agua | * | NLT 255:1999 UNE 146510:2008 | 83.33
OLB060 | Estabilidad frente a la acción de los ciclos humedad sequedad (25 ciclos) | * | NLT 260:1999 UNE 146511:2008 | 176.83
2.7 ZAHORRAS
2.7.1 Zahorras de canteras o graveras. Control del material
OLB041 | Análisis granulométrico de zahorra |  | UNE-EN 933-1:2012** | 42.75
OLA008 OLA009 | Límites de Atterberg |  | UNE 103103:1994 y UNE 103104:1993 | 42
OLB047 | Ensayo de compactación. Próctor modificado |  | UNE-EN 13286-2 | 106
OLB049 | Coeficiente de Los Ángeles |  | UNE-EN 1097-2:1999* | 92
OLB044 | Equivalente de arena de áridos (SE4) |  | UNE-EN 933-8:2012+A1:2015** UNE-EN 933-8:2012+A1:2015/1M:2016** | 26
OLB054 | Índice de lajas |  | UNE-EN 933-3:2012** | 63
OLB046 | Proporción de caras de fractura de las partículas del árido grueso | * | UNE-EN 933-5:1999** UNE-EN 933-5:1999/A1:2005** | 50
OLB079 | Contenido total en azufre |  | UNE-EN 1744-1:2010+A1:2013** | 265.04
OLB064 | Azul de metileno | * | UNE-EN 933-9:2010+A1:2013** | 92
2.7.2 Zahorra de RCD. Control de material
OLB071 | Clasificación de los componentes del árido grueso |  | UNE-EN 933-11:2009** UNE-EN 933-11:2009/AC:2010** | 45
OLB041 | Análisis granulométrico de zahorra |  | UNE-EN 933-1:2012** | 42.75
OLA005 | Ensayo de compactación. Próctor modificado |  | UNE 103501:1994 | 106
OLB044 | Equivalente de arena de áridos (SE4) |  | UNE-EN 933-8:2012+A1:2015** UNE-EN 933-8:2012+A1:2015/1M:2016** | 26
OLA008 OLA009 | Límites de Atterberg |  | UNE 103103:1994 UNE 103104:1993 | 42
OLB054 | Índice de lajas |  | UNE-EN 933-3:2012** | 63
OLB046 | Proporción de caras de fractura de las partículas del árido grueso |  | UNE-EN 933-5:1999** UNE-EN 933-5:1999/A1:2005** | 50
OLB049 | Coeficiente de Los Angeles |  | UNE-EN 1097-2:1999* | 92
OLB070 | Sulfatos soluble en agua áridos reciclados |  | UNE-EN 1744-1:1999* | 90
OLB079 | Contenido total en azufre |  | UNE-EN 1744-1:2010+A1:2013** | 265.04
OLB064 | Azul de metileno | * | UNE-EN 933-9:2010+A1:2013** | 92
2.7.3 Control de la unidad terminada
OLA011 | Densidad y humedad in situ en suelos y zahorras |  | UNE 103900:2013 | 17.36
OLA013 | Carga con placa estática | * | NLT 357:1998 UNE 103808:2006 | 150
CAPÍTULO 03: CIMENTACIÓN Y ESTRUCTURAS
03. 01 CIMENTACIÓN Y ESTRUCTURAS DE HORMIGÓN
03.01.01 HORMIGÓN
03.01.01.01 Ensayos durante la ejecución
| Resistencia a compresión | * | UNE-EN 12350-1:2009, UNE-EN 12390-2:2009, UNE -EN 12390-2:2009+1M:2015, UNE-EN 12390-3:2009, UNE-EN 12390-3:2009/AC:2011 | 59.28
| Ensayos de hormigón fresco. Parte 2. Ensayo de asentamiento | * | UNE-EN 12350-2:2009 | 17.26
| Ensayos de hormigón endurecido. Parte 8. Profundidad de penetración de agua bajo presión (3 probetas) | * | UNE-EN 12390-8:2009, UNE-EN 12390-8:2009/1M:2011, Artículo 57.3.3 Código Estructural | 151.45
| Ensayos de hormigón fresco. Parte 7. Determinación del contenido de aire. Métodos de presión |  | UNE-EN 12350-7:2010 | 66
03.01.01.02 Ensayos de información complementaria
| Extracción de testigos, examen y rotura a compresión | * | UNE-EN 12504-1:2009 / UNE-EN 13791:2020 | 180
| Determinación del índice de rebote con el esclerómetro | * | UNE-EN 12504-2:2013/UNE-EN 13791:2020 | 210
| Determinacion de la velocidad de los impulsos ultrasónicos | * | UNE-EN 12504-4:2006 / UNE-EN 13791:2020 | 210
| Realización de ensayos estáticos de puesta en carga sobre forjados | * | Apartado 23.2 del CE / Procedimiento interno | 1200
03.01.02 HORMIGÓN AUTOCOMPACTANTE
03.01.02.01 Ensayos característicos de resistencia y/o dosificación
| Resistencia a compresión |  | UNE-EN 12350-1:2009, UNE-EN 12390-2:2009, UNE -EN 12390-2:2009+1M:2015, UNE-EN 12390-3:2009, UNE-EN 12390-3:2009/AC:2011 | 59.28
| Caracterización de la fluidez. Ensayo del escurrimiento |  | UNE-EN 12350-8:2011 | 14.39
| Determinación del tiempo de flujo. Ensayo del embudo en V |  | UNE-EN 12350-9:2011 | 43.37
| Caracterización de la fluidez en presencia de barras. Método de la caja en L |  | UNE-EN 12350-10:2011 | 43.37
| Caracterización de la fluidez en presencia de barras. Ensayo de escurrimiento con el anillo japonés |  | UNE-EN 12350-12:2011 | 43.37
| Ensayos de hormigón endurecido. Parte 8. Profundidad de penetración de agua bajo presión (3 probetas) | * | UNE-EN 12390-8:2009, UNE-EN 12390-8:2009/1M:2011, Artículo 57.3.3 Código Estructural | 151.45
| Ensayos de hormigón fresco. Parte 7. Determinación del contenido de aire. Métodos de presión |  | UNE-EN 12350-7:2010 | 66
03.01.02.02 Ensayos durante la ejecución
| Resistencia a compresión | * | UNE-EN 12350-1:2009, UNE-EN 12390-2:2009, UNE -EN 12390-2:2009+1M:2015, UNE-EN 12390-3:2009, UNE-EN 12390-3:2009/AC:2011 | 59.28
| Caracterización de la fluidez. Ensayo del escurrimiento |  | UNE-EN 12350-8:2011 | 14.39
| Caracterización de la fluidez en presencia de barras. Ensayo de escurrimiento con el anillo japonés | * | UNE-EN 12350-12:2011 | 43.37
03.01.04 MICROPILOTES
03.01.04.01 Lechadas
| Resistencia a compresión |  | UNE-EN 445:2009 | 48.4
| Densidad |  | UNE-EN 445:2009 | 20.8
| Fluidez de lechada de inyección (ensayo de cono Marsh) |  | UNE-EN 445:2009 | 33.71
| Exudación y variación de volumen (ensayo de la mecha inducida) |  | UNE-EN 445:2009 | 650
03.01.04.02 Aceros
0LC008 | Ensayo de tracción determinando resistencia, límite elástico y alargamiento. Incluyendo mecanizado de probetas |  | UNE-EN ISO 6892-1:2017 | 210
OLC037 hasta 042 | Composición química (C,P,S,Cr,Mn,Ni, Mo, V, Cu, Si) |  | UNE-EN 10025-1:2006 | 210
- | Características geométricas |  | API (Specification 5CT) | 42.6
- | Visita de técnico para inspección visual de acopios de tubos (½ jornada, 3 horas netas) |  | API (Specification 5CT) | 392
03.01.05 PILOTES Y PANTALLAS
03.01.05.01 Pilotes prefabricados
| Comprobación de integridad estructural mediante ensayo sónico de impedancia mecánica con martillo de mano | * | ASTM D5882:2016 NF-P94-160-4:1994 | 113.4
03.01.05.02 Pilotes in situ
| Comprobación de integridad estructural mediante ensayo sónico de impedancia mecánica con martillo de mano | * | ASTM D5882:2016 NF-P94-160-4:1994 | 113.4
| Comprobación de integridad estructural mediante ensayo de transparencia sónica (cross-hole) en pilote instrumentado con 3 tubos de acero (Tres diagrafías por pilote) | * | ASTM D 6760:2016 NF P 94-160-1:1993 | 226.8
| Comprobación de integridad estructural mediante ensayo de transparencia sónica (cross-hole) en pilote instrumentado con 4 tubos de acero (Seis diagrafías por pilote) | * | ASTM D 6760:2016 NF P 94-160-1:1993 | 289.8
| Comprobación de integridad estructural mediante ensayo de transparencia sónica (cross-hole) en pilote instrumentado con más de 4 tubos de acero (Diez diagrafías por pilote) | * | ASTM D 6760:2016 NF P 94-160-1:1993 | 346.5
03.01.05.03 Pantallas
OLD082 | Comprobación de integridad estructural mediante ensayo de transparencia sónica (cross-hole) en muro pantalla instrumentado con tubos de acero (el número de diagrafías irá en función de los tubos adyacentes) | * | ASTM D 6760:2016 NF P 94-160-1:1993 | 226.8
03.01.05.04 Caracterización de los lodos bentoníticos o suspensiones poliméricas
OLB211 | Densidad (kg/m3) | * | UNE-EN 1536:2011 UNE-EN 1538:2011+A1:2016 I.T. | 20.8
OLB212 | Viscosidad en cono Marsh (s) |  | UNE-EN 1536:2011 UNE-EN 1538:2011+A1:2016 UNE-EN ISO 13500 | 33.71
OLB215 | Contenido de arena en volumen (%) |  | UNE-EN 1536:2011 UNE-EN 1538:2011+A1:2016 UNE-EN ISO 13500 | 33.71
OLB213 | pH |  | UNE-EN 1536:2011 UNE-EN 1538:2011+A1:2016 | 16.9
OLB214 | Filtrado (cm3) |  | UNE-EN 1536:2011 UNE-EN 1538:2011+A1:2016 UNE-EN ISO 13500 | 41.11
OLB216 | Cake (mm) |  | UNE-EN 1536:2011 UNE-EN 1538:2011+A1:2016 UNE-EN ISO 13500 | 37.93
03.01.06 ACERO CORRUGADO PARA ARMAR (ARMADURAS PASIVAS)
EH071 y EH072 | Características geométricas y sección equivalentes de barras de acero corrugado |  | UNE-EN 15630-1:2011 | 50
EH074 | Doblado simple, doblado-desdoblado en barras de acero corrugado |  | UNE-EN 15630-1:2011 | 35.09
EH075 | Ensayo de tracción en barras de acero corrugado |  | UNE-EN ISO 15630-1:2011 y Art. 58 del CodE | 60.66
03.01.07 MALLAS ELECTROSOLDADA
EH084 | Características geométricas | * | UNE-EN 15630-1:2011 | 50
EH082 | Despegue de nudos | * | UNE-EN 15630-1:2011 | 25.3
EH075 | Ensayo de tracción en barras de acero corrugado |  | UNE-EN ISO 15630-1:2011 y Art. 58 del CodE | 60.66
03.01.08 ACERO PARA TESADOS (ARMADURAS ACTIVAS) Y LECHADAS
03.01.08.01 Alambres
EH085 | Características geométricas |  | UNE 36094:1997 UNE 36094:1997 ERRATUM UNE-EN ISO 15630-3:2011 | 50
EH085 | Ensayo de tracción determinando resistencia, límite elástico y alargamiento |  | UNE 36094:1997 UNE 36094:1997 ERRATUM UNE-EN ISO 15630-3:2011 | 60.66
03.01.08.02 Barras
EH086 | Características geométricas |  | UNE 36094:1997 UNE 36094:1997 ERRATUM UNE-EN ISO 15630-3:2011 | 50
EH085 | Ensayo de tracción determinando resistencia, límite elástico y alargamiento |  | UNE 36094:1997 UNE 36094:1997 ERRATUM UNE-EN ISO 15630-3:2011 | 60.66
03.01.08.03 Cordones
EH086 | Características geométricas |  | UNE 36094:1997 UNE 36094:1997 ERRATUM UNE-EN ISO 15630-3:2011 | 50
EH086 | Ensayo de tracción determinando resistencia, límite elástico y alargamiento |  | UNE 36094:1997 UNE 36094:1997 ERRATUM UNE-EN ISO 15630-3:2011 | 60.66
03.01.08.04 Caracterización de la lechada de inyección
| Resistencia a compresión |  | UNE-EN 445:2009 | 48.4
| Densidad |  | UNE-EN 445:2009 | 20.8
| Fluidez de lechada de inyección (ensayo de cono Marsh) |  | UNE-EN 445:2009 | 33.71
| Exudación y variación de volumen (ensayo de la mecha inducida) |  | UNE-EN 445:2009 | 650
03.01.09.05 Control de puesta en carga de anclajes
OLD083 Y OLD084 | Ensayo de puesta en carga de un anclaje (ensayo de adecuación o idoneidad) | * | NLT 257-258 | 950
OLD083 Y OLD084 | Ensayo de puesta en carga de un anclaje (ensayo de aceptación) | * | NLT 257-258 | 500
03.02 ESTRUCTURAS DE ACERO (PERFILES)
03.02.01 Identificación de los perfiles
OLC037 | Determinación de carbono total | * | UNE 7014:1950 | 37.8
OLC038 | Determinación cuantitativa de fósforo |  | UNE 7029:1951 | 37.8
OLC039 | Determinación cuantitativa de azufre |  | UNE 7019:1950 | 37.8
OLC040 | Determinación cuantitativa de manganeso |  | UNE 7027:1951 | 37.8
OLC042 | Determinación de nitrógeno. Método espectofotométrico |  | UNE-EN ISO 4945:2010 | 90
| Ensayo de tracción determinando resistencia, límite elástico y alargamiento. Incluyendo mecanizado de probetas | * | UNE-EN 10025-2:2006 | 210
EA010 | Ensayo de doblado sobre probetas | * | UNE-EN ISO 7438:2016 | 75.73
EA009 | Ensayo de flexión por choque. Resiliencia | * | UNE-EN 10025-2:2006 | 360
OLC021 | Espesor de chapa | * | UNE-EN 10029:2011 | 32.31
| Ensayo de tracción determinando resistencia, límite elástico y alargamiento. Incluyendo mecanizado de probetas |  | UNE-EN 10088-1:2015, UNE-EN-ISO 10088-4* y UNE EN ISO 10088-5* | 210
| Ensayo químico completo C, P, S, N, Si, Mn, Cr, Ni, Mo y Cu |  | UNE-EN 10088-1:2015, UNE-EN-ISO 10088-4* y UNE EN ISO 10088-5* | 210
03.02.03 Inspección previa a la soldadura (en taller)
- | 1/2 Jornada de técnico en inspección previa a las soldaduras (3 horas netas en el taller) | * | UNE 14044:2002 | 392
03.02.04 Control de las soldaduras (en taller u obra)
03.02.04.01 Ensayos control de soldaduras en ángulo:
- | Inspección por Líquidos penetrantes (1/2 jornada de inspección, (3 horas netas en taller u obra) | * | UNE EN ISO 17635:2017 , UNE EN ISO 3452 -1:2013 y UNE EN ISO 23277:2015. | 392
- | Inspección por partículas magnéticas (Por 1/2 jornada de inspección, 3 horas netas) |  | UNE EN ISO 17635:2017 , UNE EN ISO 3452 -1:2013 y UNE EN ISO 23277:2015. | 392
- | Inspección visual y control geométrico de las soldaduras (Por 1/2 jornada de inspección 3 horas netas) |  | UNE-EN ISO 5817:2014 UNE-EN ISO 17637:2017 | 392
03.02.04.02 Ensayos control de soldaduras a tope
| Ensayos por ultrasonidos de soldaduras (Por 1/2 jornada de inspección, 3 horas netas) |  | UNE EN ISO 17635:2017, UNE EN ISO 17640:2011 y UNE EN ISO 11666:2011. | 523
| Ensayos radiográficos de soldadura (Por 1/2 jornada de inspección)/(solo para espesores inferiores a 8 mm) |  | UNE EN ISO 17635:2017, según UNE EN ISO 17636-1:2013 , UNE EN ISO 17636-2:2013: y UNE EN ISO 10675-1:2017. | 600
03.02.04.03 Ensayos conectores soldados
| Inspección visual sobre pernos conectores (Por 1/2 jornada de inspección, 3 horas netas) | * | UNE-EN 1090-1:2011+A1:2012 y UNE EN ISO 14555:2017. | 392
| Ensayo sónico sobre pernos conectores (Por 1/2 jornada de inspección, 3 horas netas) |  |  | 392
| Ensayo de doblado a 15º sobre pernos conectores (Por 1/2 jornada de inspección, 3 horas netas) |  |  | 392
03.02.05 Control geométrico (elementos metálicos, premontados)
| Despieces (Por 1/2 jornada de inspección, 3 horas netas) | * | RPX-95, UNE-EN 1090-1:2011+A1:2012 y planos | 392
| Conjuntos terminados (Por 1/2 jornada de topografía, 3 horas netas) | * | RPX-95 y planos | 392
03.02.06 Control de la protección anticorrosiva
03.02.06.01 Estructuras pintadas
03.02.06.01.01 Preparación superficial
- | Inspección visual del chorreado o granallado (por 1/2 jornada de inspección, 3 horas netas) |  | ISO 8501-1:2007 | 392
03.02.06.01.02 Protección anticorrosiva
OLC094 | Control del micraje de las diferentes capas que componen el sistema de protección anticorrosiva (10 puntos de medición por unidad de ensayo) |  | UNE-EN ISO 2808:2020 | 48.25
OLC100 | Pinturas. Ensayo de adherencia por corte por enrejado para espesores <250 µm (5 puntos de medición por unidad de ensayo) | * | UNE-EN ISO 2409:2013 | 200.55
OLC102 | Pinturas. Ensayo de adherencia por tracción para espesores >250 µm (5 puntos de medición por unidad de ensayo) |  | UNE-EN ISO 4624:2016 | 200.55
03.02.06.01.03 Estructuras galvanizadas
| Aspecto y espesor medio del recubrimiento galvanizado (10 puntos de medición por unidad de ensayo) |  | UNE-EN ISO 1461:2010 | 48.25
03.02.06.01.04 Protección al fuego
OLC093 | Control del micraje aplicado para la protección al fuego (10 puntos de medición por unidad de ensayo) |  | UNE-EN ISO 2808:2020 | 48.25
03.03.07 Uniones atornilladas. Control del par de apriete
| Verificación del par de apriete (Por 1/2 jornada de inspección, 3 horas netas) (15 puntos de medición por unidad de ensayo) | * | UNE-EN 1090-2:2019 | 392
03.03 ESTRUCTURAS DE MADERA
03.03.01 Madera Aserrada
EM01, EM02, EM03, EM04 | Inspección visual para clasificación de la madera aserrada para su uso estructural. |  | UNE 56544:2011 (conífera), UNE 56546:2013 (frondosa), UNE-EN 1912:2012** UNE-EN 1912:2012/AC:2013**, UNE-EN 338:2016 | 250
EM05 | Madera estructural. Determinación de los valores característicos de las propiedades mecánicas y densidad | * | UNE-EN 384:2016 | 270
EM06 | Madera estructural. Medidas y tolerancias | * | UNE-EN 336:2014 | 80
EM07 | Contenido de humedad de una pieza de madera aserrada. Parte 1: Determinación por el método de secado en estufa | * | UNE-EN 13183-1:2002 UNE-EN 13183-1:2003/ Erratum UNE-EN 13183-1/AC:2004 | 30
EM08 | Contenido de humedad de una pieza de madera. Parte 2: Estimación por el método de la resistencia eléctrica | * | UNE-EN 13183-2:2002** UNE-EN 13183-2:2003 Erratum** UNE-EN 13183-2/AC:2004** | 48.25
03.03.02 Tableros
EM10 | Determinación de las propiedades mecánicas de los tableros derivados de la madera. | * | UNE-EN 789:2006** | 80
EM11 | Características dimensionales de tableros de partículas | * | UNE-EN 312:2010 | 80
EM12 | Características dimensionales de tableros de virutas orientadas (OSB). | * | UNE-EN 300:2007 | 80
EM13 | Características dimensionales de tableros de fibras | * | UNE-EN 622-1:2004 UNE-EN 622-1:2004 Erratum | 80
EM14 | Características dimensionales de tableros contrachapados | * | UNE-EN 315:2001 | 80
03.03.03 Madera Laminada Encolada
EM15 | Características dimensionales de madera laminada encolada y madera maciza encolada | * | UNE-EN 14080:2013* | 80
EM16 | Determinación de propiedades físicas y mecánicas | * | UNE-EN 408:2011+A1:2012 | 220
03.04 ESTRUCTURAS DE FÁBRICA
03.04.01 Ladrillo Cerámico
EF035 | Resistencia a compresión |  | UNE-EN 772-1:2011+A1:2016** | 125
EF031 | Tolerancia dimensional |  | UNE-EN 772-16:2011** | 50
EF043 | Densidad aparente |  | UNE-EN 772-13:2001 ** | 60
EF038 | Absorción de agua |  | UNE-EN 772-21:2011 ** | 50
EF037 | Absorción por capilaridad |  | UNE-EN 772-11:2001 (CTE) UNE-EN 772-11:2001/A1:2006 (CTE) | 60
EF039 | Determinación de inclusiones calcáreas |  | UNE 67039:1993 EX | 47
EF034 | Ensayo de eflorescencia |  | UNE 67029:1995 EX | 77
EF042 | Ensayo de Heladicidad |  | UNE 67028:1997 EX | 285
03.04.02 Morteros
EF025 | Determinación de la resistencia a compresión mortero endurecido |  | UNE-EN-1015-11/00+A1:2007 | 63
EF019 | Consistencia del mortero |  | UNE-EN 1015-3:2000 UNE-EN 1015-3:2000/A1:2005 UNE-EN 1015-3:2000/A2:2007 | 50
EF022 | Contenido en aire del mortero |  | UNE-EN 1015-7:1999 | 103
03.04.03 Fábricas de ladrillo
- | Prueba de empuje en elementos divisorios |  | CTE DB SE AE | 180
- | Compresión muros de fábrica |  | UNE-EN 1052-1:1999 CTE-DB-SE FÁBRICA | 500
03.05 BOVEDILLAS
03.05.01 Bovedillas
03.05.01.01 Bovedillas poliestireno expandido
| Medida de las dimensiones y características superficiales |  | UNE-EN 15037-4:2010+A1:2014 | 45
| Resistencia mecánica |  | UNE-EN 15037-4:2010+A1:2014 | 95
| Ensayo de resistencia a la compresión |  | UNE-EN 826:2013 | 95
03.05.01.02 Bovedillas de arcilla cocida
| Medida de las dimensiones y características superficiales |  | UNE-EN 15037-3:2010+A1:2011 | 45
| Resistencia mecánica. Resistencia a punzonamiento |  | UNE-EN 15037-3:2010+A1:2011 | 95
| Resistencia mecánica. Resistencia a flexión |  | UNE-EN 15037-3:2010+A1:2011 | 95
| Resistencia mecánica. Ensayo de compresión longitudinal |  | UNE-EN 15037-3:2010+A1:2011 | 95
| Resistencia mecánica. Ensayo de resistencia transversal |  | UNE-EN 15037-3:2010+A1:2011 | 95
03.05.01.03 Bovedillas de hormigón
| Medida de las dimensiones y características superficiales |  | UNE-EN 15037-2:2009+A1:2011 | 45
| Resistencia mecánica. Resistencia a las cargas concentradas |  | UNE-EN 15037-2:2009+A1:2011 | 95
| Resistencia mecánica. Resistencia a la flexión |  | UNE-EN 15037-2:2009+A1:2011 | 95
| Resistencia mecánica. Ensayo de compresión longitudinal |  | UNE-EN 15037-2:2009+A1:2011 | 95
| Resistencia mecánica. Ensayo transversal |  | UNE-EN 15037-2:2009+A1:2011 | 95
03.06 PRUEBAS DE CARGA
| Realización de ensayos estáticos de puesta en carga sobre forjados | * | Artículo 23.2 Prueba de carga CodE / Procedimiento interno | 1200
CAPÍTULO 06: CERRAMIENTOS Y PARTICIONES
6.1 ALBAÑILERÍA Y FACHADAS
6.1.1 Ladrillo Cerámico
EF031 | Tolerancia dimensional |  | UNE-EN 772-16:2011** | 50
EF043 | Densidad aparente |  | UNE-EN 772-13:2001 ** | 60
EF038 | Absorción de agua |  | UNE-EN 772-21:2011 ** | 50
EF037 | Absorción por capilaridad |  | UNE-EN 772-11:2001 (CTE) UNE-EN 772-11:2001/A1:2006 (CTE) | 60
EF035 | Resistencia a compresión |  | UNE-EN 772-1:2011+A1:2016** | 125
EF039 | Determinación de inclusiones calcáreas |  | UNE 67039:1993 EX | 47
EF034 | Ensayo de eflorescencia |  | UNE 67029:1995 EX | 77
EF042 | Ensayo de Heladicidad |  | UNE 67028:1997 EX | 285
6.1.2 Bloque cerámico
EF031 | Ensayo de tolerancia dimensional |  | UNE EN 772-16:2011 | 50
EF036 | Ensayo de eflorescencia |  | UNE 67047:1988 | 77
EF035 | Resistencia a compresión |  | UNE 772-1:2011+A1:2016 | 125
EF040 | Ensayo de Heladicidad |  | UNE 67048:1988 | 285
6.1.3 Bloque de hormigón
EF049 | Características dimensionales |  | UNE EN 772-16:2011 | 50
EF044 | Resistencia a compresión |  | UNE 772-1:2011+A1:2016 | 125
EF048 | Densidad aparente seca |  | UNE EN 772-13:2001 | 60
EF047 | Absorción de agua |  | UNE-EN 772-11:2011** | 60
6.1.4 Mortero
EF025 | Determinación de la resistencia a compresión mortero endurecido |  | UNE-EN-1015-11/00+A1:2007 | 63
EF019 | Consistencia del mortero |  | UNE-EN 1015-3:2000 UNE-EN 1015-3:2000/A1:2005 UNE-EN 1015-3:2000/A2:2007 | 50
EF022 | Contenido en aire del mortero |  | UNE-EN 1015-7:1999 | 103
6.1.5 Panel de yeso laminado
- | Dimensiones y tolerancias |  | UNE-EN 520:2005+A1:2010 | 135
- | Planitud paneles |  | UNE-EN 520:2005+A1:2010 | 55
- | Resistencia mecánica a flexión |  | UNE-EN 520:2005+A1:2010 | 175
- | Densidad en seco y tolerancias |  | UNE-EN 520:2005+A1:2010 | 70
- | Contenido humedad |  | UNE-EN 520:2005+A1:2010 | 90
- | Determinación del pH |  | UNE-EN 520:2005+A1:2010 | 40
- | Masa por unidad de superficie de los paneles y tolerancias |  | UNE-EN 520:2005+A1:2010 | 70
6.1.6 Perfilería acero galvanizado en tabiquería
- | Control dimensional de perfilería (en obra) |  | UNE EN 10034:1994 | 392
- | Espesor de capa de lacado |  | UNE EN ISO 2178:2017 ** | 48.25
6.2 PLACAS PREFABRICADAS EN FACHADA
- | Medida de las dimensiones y características superficiales |  | UNE-EN 14992:2008+A1:2012 | 180
- | Ensayo de adherencia de los anclajes en fachada |  | UNE-EN 13369:2013 UNE-EN 13369:2018 | 50
CAPÍTULO 07: CUBIERTAS
7.1 TEJA CERÁMICA
EF064 | Características geométricas |  | UNE EN 1024:1997 | 60
EF066 | Permeabilidad |  | UNE EN 539-1:1995 | 213
EF065 | Resistencia a la flexión |  | UNE EN 538:1995 | 183
EF067 | Resistencia a la helada |  | UNE EN 539-2:1999 | 254
EF068 | Inclusiones calcáreas |  | UNE 67039:1993 Ex | 47
7.2 TEJA DE HORMIGÓN
EF071 | Características geométricas |  | UNE-EN 491:2012 | 60
EF072 | Determinación de la masa |  | UNE-EN 491:2012 | 60
EF075 | Impermeabilidad |  | UNE-EN 491:2012 | 213
EF073 | Resistencia a la flexión transversal |  | UNE-EN 491:2012 | 183
EF074 | Soporte por el tacón |  | UNE-EN 491:2012 | 150
EF076 | Resistencia al hielo-deshielo |  | UNE-EN 491:2012 | 254
7.3 LÁMINAS BITUMINOSAS
| Dimensiones y masa por unidad de área |  | UNE-EN 1848-1:2000, UNE-EN 1849-1:2000 | 86.85
- | Resistencia al calor y pérdidas por calentamiento y fluencia |  | UNE 104281/6-3:1990 | 96
- | Resistencia a tracción y alargamiento a la rotura |  | UNE EN 12311-1:2000 | 233
- | Estabilidad dimensional |  | UNE-EN 1107-1:2000 | 95
- | Composición cuantitativa |  | UNE-EN 1848-1:2000, UNE-EN 1849-1:2000 | 95
- | Plegabilidad |  | UNE 1109:2013 | 280
7.4 LÁMINAS PLÁSTICAS O DE CAUCHO
| Espesor y masa por unidad de área |  | UNE-EN 1849-2:2010 | 80
| Determinación de la anchura |  | UNE-EN 1848-2:2001 | 80
- | Resistencia a tracción y alargamiento a la rotura |  | UNE-EN 12311-2:2013 | 233
7.5 HORMIGÓN CELULAR
EH001 EH002 EH003 EH004 | Resistencia a compresión de hormigón celular |  | UNE-EN 12390-3:2020 | 59.28
| Determinación de la densidad |  | UNE-EN 12390-7:2020 | 50
CAPÍTULO 08: INSTALACIONES Y PRUEBAS DE SERVICIO
8.1 INSTALACIONES
8.1.1 Saneamiento
8.1.1.1 Pruebas de funcionamiento. Saneamiento Exterior
| Red enterrada, inspección mediante cámara robotizada |  | UNE-EN 13508-1:2014, UNE-EN 13508-2:2003+A1:2012 | 2
| Urbanización: Prueba de estanqueidad por tramos (1 visita de una jornada de 6 horas) |  | PPTP MOPU-86 | 650
8.1.1.2 Pruebas de funcionamiento. Saneamiento Interior
| Ud. de prueba de estanqueidad en redes enterradas |  | CTE-DB HS 5 ap 5.6 | 210
| Ud. de prueba de estanqueidad en redes interiores (baños, aseos, cocina) |  | CTE-DB HS 5 ap 5.6 | 210
| Ud. de prueba de estanqueidad en bajantes en redes de evacuación común, mediante agua o humo |  | CTE-DB HS 5 ap 5.6 | 210
| Red enterrada, inspección mediante cámara boroscópica (1 visita de una jornada de 6 horas) |  | UNE-EN 13508-1:2014, UNE-EN 13508-2:2003+A1:2012 | 650
8.1.1.3 Tubos de Saneamiento PVC
| Características geométricas | * | UNE-EN 1401-1:2009 | 50
| Densidad de plásticos no celulares. Método de inmersión | * | UNE EN ISO 1183-1:2013 | 50
| Resistencia a la tracción y alargamiento de rotura | * | UNE EN ISO 527-1:2012 | 90
| Determinación de la temperatura de reblandecimiento VICAT | * | UNE EN 727:1995 | 60
| Determinación de la rigidez anular | * | UNE EN ISO 9969:2016 | 120
| Comportamiento al calor | * | UNE EN 1329-1 | 70
8.1.2 Abastecimiento en redes exteriores de agua
8.1.2.1 Pruebas de funcionamiento
| Prueba de presión interior y estanqueidad |  | PPTP MOPU-74 | 210
8.1.2.2 Tubos de abastecimiento
8.1.2.2.1 Tubos de polietileno
| Características geométricas | * | UNE EN 12201-2:2003 | 50
| Temperatura de reblandecimiento VICAT | * | UNE EN ISO 306:2005 | 60
| Comportamiento al calor | * | UNE EN 13244-2:2003 | 70
8.1.2.2.2 Tubos de polipropileno
| Características geométricas | * | UNE EN 12201-2:2003 | 50
| Resistencia al calor | * | UNE EN 13244-2:2003 | 70
| Prueba de tracción | * | UNE EN 13244-2:2003 | 90
8.1.2.2.3 Tubos de fundición
| Dimensiones de los tubos: Espesor / Diámetro interior / Diámetro exterior | * | UNE EN 545:2002 | 50
| Ensayo de tracción | * | UNE EN 545:2002 | 210
| Dureza Brinell | * | UNE EN 545:2002 | 150
| Masa de recubrimiento de zinc | * | UNE EN ISO 2808 | 48.25
| Espesor de recubrimiento de pintura | * | UNE EN 545:2002 | 48.25
8.1.2.2.4 Piezas especiales
| Características geométricas | * | UNE EN 545:2002 | 50
| Ensayo de tracción | * | UNE EN 545:2002 | 210
| Dureza Brinell | * | UNE EN 545:2002 | 150
8.1.3 Fontanería y redes interiores de suministro de agua
8.1.3.1 Pruebas de funcionamiento
PS-06 | Ud. de prueba de presión y estanqueidad de las conducciones en red interior |  | UNE 100 151:1988 ; UNE ENV 12 108:2002 (en aplicación CTE DB-HS4) Doc. Reconocido Generalitat Valenciana 07/09 | 210
PS-06 | Prueba de funcionamiento en redes interiores de suministro de agua en los edificios (caudales, válvulas, grifos, desagües, etc)(1 visita de media jornada de 3 horas) | * | CTE DB-HS4 y HS5 | 392
PS-06 | Ud de prueba de funcionamiento grupo de presión |  | Inst. Téc. | 210
8.1.3.2 Tubos de Fontanería (Polietileno)
| Características geométricas | * | UNE EN ISO 3126:2005+ERRATUM :2007 | 50
| Densidad de plásticos no celulares. Método de inmersión | * | UNE EN ISO 1183-1:2013 | 50
| Resistencia a la tracción y alargamiento de rotura | * | UNE EN ISO 527-1:2012 | 90
8.1.3.3 Tubos de Fontanería (Cobre)
| Características geométricas | * | UNE EN 1057:2007+A1:2010 | 50
| Ensayo de tracción | * | UNE-EN ISO 6892-1:2017 | 90
8.1.4 Electricidad Baja Tensión (BT)
8.1.4.1 Resistividad del terreno
| Resistividad del terreno |  | REBT UNE EN 61557-5 | 220
| 8.1.4.2 Pruebas de funcionamiento |  | Reglamento electrotécnico Baja Tensión (REBT)
| Prueba de funcionamiento: cuadros eléctricos, interruptores, tomas de corriente, iluminación, iluminación de emergencia (1 visita de una jornada de 6 horas) | * | REBT UNE 20460 UNE HD60364-6:2009 | 650
| Prueba de funcionamiento en zonas comunes: grupo electrógeno, SAI, puesta a tierra, batería de condensadores, cuadros eléctricos (1 visita de una jornada de 6 horas) |  | REBT ITC-BT28 UNE 20460 UNE HD60364-6:2009 | 650
| Prueba de funcionamiento en zonas comunes: niveles de iluminación, nivel iluminación de emergencia (1 visita de media jornada de 3 horas en horario nocturno) | * | CTE DB SUA4 UNE-EN 12464 1 y 2 RD 486/1997 UNE 12193:2009 REBT ITC-BT28 | 525
8.1.4.3 Tubos para conducción de cable
| Características geométricas |  | UNE EN ISO 3126:2005+ERRATUM :2007 | 50
| Densidad de plásticos no celulares. Método de inmersión |  | UNE EN ISO 1183-1:2013 | 50
| Resistencia la tracción y alargamiento de rotura |  | UNE EN ISO 527-1:2012 | 90
| Determinación de la temperatura de reblandecimiento VICAT |  | UNE EN 727:1995 | 60
8.1.5 Electricidad Media Tensión (MT)
| Electricidad MT - Inspección general Centro de Transformación (CT), acondicionamiento protección en CT, enclavamientos mecánicos y eléctricos, resistencia eléctrica protección y servicio, tensión de paso contacto (1 visita de una jornada de 6 horas) |  | RD 337/2014 ITC-RAT 23 | 650
8.1.6 Energía Solar Térmica
PS-06 | Ud. de prueba hidrostática de las conducciones en viviendas unifamiliares |  | UNE 100 151:1988 ; UNE ENV 12 108:2002 (en aplicación R.I.T.E. I.T.2) | 210
PS-06 | Ud. de prueba hidrostática en montantes en red de distribución común en edificios |  | UNE 100 151:1988 ; UNE ENV 12 108:2002 (en aplicación R.I.T.E. I.T.2) | 210
PS-06 | Prueba de funcionamiento en redes de distribución de A.C.S. (caudales, válvulas, temperaturas, etc)(1 visita de media jornada de 3 horas) | * | CTE-DB-HS4 ap 5.2.1.2 R.I.T.E. I.T.2 | 392
8.1.7 Climatización y calefacción
8.1.7.1 Climatización y calefacción: Circuito frigorífico
| Ud. de prueba de estanqueidad y resistencias mecánicas de los circuitos frigoríficos con equipos individuales |  | R.I.T.E.-I.T.2 ap 2.2.3 / R.S.I.F.-I.F.09 | 210
| Ud de prueba de estanqueidad y resistencias mecánicas de los circuitos frigoríficos para instalaciones centralizadas |  | R.I.T.E.-I.T.2 ap 2.2.3 / R.S.I.F.-I.F.09 | 210
8.1.7.2 Climatización y calefacción: Equipos
| Pruebas de equipos en edificio con instalación centralizada con tratamiento de aire (enfriadora, bomba de calor, roof top, UTA, incluida medición interior de temperatura y humedad de confort)(1 visita de una jornada de 6 horas) |  | R.I.T.E. I.T.2 | 650
| Prueba de funcionamiento de equipos individuales de tratamiento de aire, incluida medición interior de temperatura y humedad de confort) (1 visita de una jornada de 6 horas) | * | R.I.T.E. I.T.2 | 650
| Ud de prueba de funcionamiento de calderas centralizadas |  | R.I.T.E. I.T.2 | 230
| Prueba de funcionamiento de radiadores (1 visita de una jornada de 6 horas) | * | R.I.T.E. I.T.2 | 650
| Prueba de funcionamiento de red de circuitos de distribución para suelo radiante (1 visita de una jornada de 6 horas) | * | R.I.T.E. I.T.2 | 650
8.1.8 Ventilación
| Prueba de funcionamiento de redes comunes de aporte de aire, incluida medida de caudales, equilibrado de rejillas,... (1 visita de media jornada de 3 horas) | * | CTE-DB HS3 R.I.T.E. I.T.2 | 392
8.1.9 Extracción
| Prueba de funcionamiento de redes comunes de extracción de aire, incluida medida de caudales, equilibrado de rejillas,... (1 visita de media jornada de 3 horas) | * | CTE-DB HS3 R.I.T.E. I.T.2 | 392
| Prueba de funcionamiento de equipos individuales de extracción de aire (aseos, cocinas) (1 visita de una media jornada de 3 horas) | * | CTE-DB HS3 R.I.T.E. I.T.2 | 392
| Pruebas de estanqueidad mediante humo en zonas comunes (1 visita de media jornada de 3 horas) |  | CTE-DB HS3 R.I.T.E. I.T.2 | 392
| Prueba de estanqueidad mediante humo en red de extracción individual (1 visita de una jornada de 6 horas) | * | CTE-DB HS3 R.I.T.E. I.T.2 | 650
8.1.10 Instalación Contraincendios
| Prueba de servicio en instalación de detección y alarma, verificando central y al menos un 5% de elementos conectados a la central (1 visita de una jornada de 6 horas) | * | UNE23007-14:2014 CTE-DB SI CTE-DB HS4 | 650
| Prueba de funcionamiento de la red de extinción (incluidos grupo de impulsión, hIdrantes, extintores, boca de incendios, columna seca, extinción automática)(1 visita de una jornada de 6 horas) | * | RIPCI Anexo I | 650
| Ud de prueba de estanqueidad y resistencia mecánica en redes independientes de extinción | * | UNE 23500 ap 8.1 | 210
8.1.11 Riego
| Ud de prueba de presión y estanqueidad de red riego |  | UNE 100 151:1988 ; UNE ENV 12 108:2002 | 210
| Ud de prueba de funcionamiento de red de riego |  |  | 230
8.1.12 Piscinas
| Pruebas de funcionamiento de piscinas (revisión cuadro eléctrico, depuradora,…) (1 visita de una media jornada de 3 horas) |  | D23/1999 JJAA | 392
8.1.13 Detección Monóxido de Carbono
| Prueba de servicio en instalación de detección de CO en garaje verificando central y al menos un 5% de elementos conectados a la central (1 visita de una media jornada de 3 horas) |  | UNE23007-14:2014 CTE-DB HS4 | 392
8.1.14 Alumbrado exterior
| Pruebas de funcionamiento de cuadro eléctrico y resistencia de puesta a tierra (1 visita de una media jornada de 3 horas) |  | REBT - UNE20460 – UNE60364 UNE EN 61557-5 | 392
| Medición de niveles de iluminación (1 visita de media jornada nocturna de 3 horas) | * | CTE DB SUA4 UNE-EN 12464 1 y 2 RD 486/1997 UNE 12193:2009 REBT ITC-BT28 | 525
8.1.15 Pararrayos
| Ud de prueba de medida de puesta a tierra |  | REBT CTE-DB-SUA8 UNE HD60364-6:2009 | 220
8.1.16 Telecomunicaciones
| Verificación de señal de tomas de TV incluida señal de amplificador (1 visita de media jornada de 3 horas) | * | RD 401/2003, RICT | 392
| Certificación de red voz datos (1 visita de media jornada de 3 horas) | * | RD 401/2003, RICT | 392
8.1.17 Gas Natural
| Ud. de prueba de estanqueidad de red de distribución de gas | * | Real Decreto 919/2006 : UNE 60670 o UNE 60620 | 230
8.1.18 Elevación
| Ud. de prueba de funcionamiento de ascensores |  | Real Decreto 88/2013 ITC MIE-AEM1 | 250
8.1.19 Gases Medicinales
| Ud. de prueba de estanqueidad de red de distribución de gases medicinales |  | RD 2060/2008 REP | 230
8.1.20 Instalaciones Especiales
| Verificación video porteros (1 visita de media jornada de 3 horas) | * |  | 392
| Prueba de funcionamiento de Central de Megafonía y revisión de al menos 5% de puntos de altavoces (1 visita de media jornada de 3 horas) |  |  | 392
| Prueba de funcionamiento de Central de Intercomunicación y revisión de al menos 5% de puntos de intercomunicadores (1 visita de media jornada de 3 horas) |  |  | 392
| Prueba de funcionamiento de Central de Circuito Cerrado de TV (CCTV) y revisión de al menos 5% de cámaras (1 visita de media jornada de 3 horas) |  |  | 392
8.2 PRUEBAS DE SERVICIO SOBRE OBRA SECUNDARIA
8.2.1 Acústica
- | Ud. de medición de nivel de emisión al exterior de las instalaciones |  | RD 6/2012 JJAA | 250
PS12 | Ud. de medición de nivel de inmisión al interior de las instalaciones |  | RD 6/2012 JJAA | 250
PS08 | Ud. de medición de nivel de aislamiento acústico a ruido aéreo entre recinto habitable o protegido y recinto de instalaciones | * | CTE DB-HR UNE-EN ISO 16283 partes 1:2015+A12018, parte 2:2019 y parte 3:2016 | 225
PS08 | Ud. de medición de nivel de aislamiento acústico a ruido aéreo entre recintos habitables o protegidos |  | CTE DB-HR UNE-EN ISO 16283 partes 1:2015+A12018, parte 2:2019 y parte 3:2016 | 225
PS10 | Ud. de medición de nivel de aislamiento acústico a ruido de impacto entre recintos habitables o protegidos |  | CTE DB-HR UNE-EN ISO 16283 partes 1:2015+A12018, parte 2:2019 y parte 3:2016 | 225
PS09 | Ud. de medición de nivel de aislamiento acústico a ruido aéreo en fachadas |  | CTE DB-HR UNE-EN ISO 16283 partes 1:2015+A12018, parte 2:2019 y parte 3:2016 | 225
8.2.2 Pruebas de Estanqueidad Cubiertas y Fachadas
PS04 | Verificación de la prueba de estanqueidad de una cubierta plana terminada mediante inundación |  | Doc. Reconocido DRC 06/09 de la Generalitat Valenciana | 210
PS04 | Prueba de estanqueidad de una cubierta inclinada terminada mediante aspersión |  | Doc. Reconocido DRC 06/09 de la Generalitat Valenciana | 360
PS02 | Fachadas Ligeras. Estanqueidad al agua. Ensayo "in situ" |  | UNE-EN 13051:2001 | 210
PS03 | Estanqueidad in situ de fachadas |  | Doc. Reconocido DRC 06/09 de la Generalitat Valenciana | 210
PS01 | Ventanas y puertas. Estanqueidad al agua. Ensayo "in situ" |  | UNE 85247:2011 | 210
8.2.3 Barandillas
| Prueba de empuje en obra |  | DB SUA-1/IT EMP-BA Ed.1 | 210
8.2.4 Pruebas de Eficiencia Energética
PS15 | Determinación de la estanqueidad al aire en edificios, método de presurización por medio de ventilador (Ensayo de puerta soplante Blower-door test) | * | UNE-EN 13829:2002 (CTE) (UNE-EN ISO 9972:2019) | 750
PS14 | Detección de irregularidades en cerramientos de edificios (puentes térmicos) mediante termografía (1 visita de media jornada de 3 horas) |  | CTE DB-HE 2 y 3. UNE-EN 13187:1998 | 392
PS18 | Medición de Transmitancia en cerramientos mediante termoflujómetro | * | CTE DB-HE 1 | 250
CAPÍTULO 09: AISLAMIENTOS
1.-AISLAMIENTO
1.1.-Espuma de poliuretano proyectado
| Determinación del espesor (media jornada de 3 horas) |  | UNE EN 14315-2:2013 | 210
| Determinación de la densidad |  | UNE EN 14315-2:2013 | 80
1.2.-Placa de espuma rígida de poliuretano
| Determinación del espesor |  | UNE EN 1602:2013 | 50
| Determinación de la densidad |  | UNE-EN ISO 845:2010 | 80
1.3.-Lana de roca / Lana de vidrio
| Determinación del espesor |  | UNE EN 1602:2013 | 50
| Determinación de la densidad |  | UNE-EN 823:2013 | 80
1.4.-Lana de polipropileno
| Densidad aparente |  | UNE-EN 823:2013 | 80
| Absorción de agua a largo plazo |  | UNE EN 12087:2013 | 100
1.5.-Poliestireno extruido
| Determinación del espesor |  | UNE-EN 823:2013 | 50
| Determinación de la densidad aparente |  | UNE-EN 1602:2013 | 80
| Determinación de la longitud y de la anchura |  | UNE-EN 822:2013 | 80
| Determinación de la planeidad |  | UNE-EN 825:2013 | 95
| Determinación de la resistencia a compresión |  | UNE EN 826:2013 | 190
1.6.-Poliestireno expandido
| Determinación del espesor |  | EN 823:2013 | 50
| Determinación de la densidad |  | UNE EN 1602:2013 | 80
| Determinación dimensiones longitudinal y anchura |  | UNE EN 822:2013 | 80
| Determinación de la planeidad |  | UNE EN 825:2013 | 95
| Determinación de la resistencia a compresión |  | UNE EN 826:2013 | 190
CAPÍTULO 10: REVESTIMIENTOS
10.1 SUELOS
10.1.1 Baldosa cerámica
EF078 | Dimensiones y aspecto superficial |  | UNE EN ISO 10545-2:2019 | 114
EF079 | Determinación de la absorción de agua |  | UNE EN ISO 10545-3:2018 | 80
EF080 | Resistencia a flexión y fuerza de rotura |  | UNE EN ISO 10545-4:2019 | 183
EF089 | Resistencia química |  | UNE EN ISO 10545-13:2017 | 95
EF090 | Resistencia a las manchas |  | UNE EN ISO 10545-14:2015 | 95
EF081 | Resistencia al impacto en baldosa cerámica |  | UNE EN ISO 10545-5:1998 | 110
EF093 | Determinación de la resistencia al deslizamiento/resbalamiento mediante el péndulo fricción. Ensayo en laboratorio |  | UNE 41901:2017 EX / CEN/TS 16165:2012 | 180
EF093 | Determinación de la resistencia al deslizamiento/resbalamiento mediante el péndulo fricción. Ensayo in situ |  | UNE 41901:2017 EX / CEN/TS 16165:2012 | 300
10.1.2 Baldosa terrazo interior
EF094 | Características dimensionales |  | UNE EN 13748-1:2005/ UNE EN 13748-1:2005 Err:2005 | 54.19
EF096 | Resistencia a flexión y carga de rotura |  | UNE EN 13748-1:2005/ UNE EN 13748-1:2005 Err:2005 | 142.83
EF099 | Determinación de la resistencia al desgaste por abrasión |  | UNE EN 13748-1:2005/ UNE EN 13748-1:2005 Err:2005 | 246.8
EF097 | Absorción de agua |  | UNE EN 13748-1:2005/ UNE EN 13748-1:2005 Err:2005 | 63.11
EF095 | Resistencia al impacto de baldosa de terrazo de uso interior |  | UNE 127748-1:2012 | 89.75
EF100 | Determinación de la resistencia al deslizamiento/resbalamiento mediante el péndulo fricción (Baldosas no tratadas en obra) |  | UNE EN 13748-1:2005 UNE EN 13748-1:2005 Err:2005 | 180
EF100 | Determinación de la resistencia al deslizamiento/resbalamiento mediante el péndulo fricción (Baldosas tratadas en obra. Ensayo in situ) |  | UNE EN 13748-1:2005 UNE EN 13748-1:2005 Err:2005 | 300
10.1.3 Baldosa terrazo exterior
EF101 | Características dimensionales |  | UNE EN 13748-2:2005 | 54.19
EF103 | Resistencia a flexión y carga de rotura |  | UNE EN 13748-2:2005 | 142.83
EF107 | Determinación de la resistencia al desgaste por abrasión |  | UNE EN 13748-2:2005 | 246.8
EF104 | Absorción de agua |  | UNE EN 13748-2:2005 | 63.11
EF102 | Resistencia al impacto de baldosa de terrazo de uso exterior |  | UNE 127748-2:2012 | 89.75
EF108 | Determinación de la resistencia al deslizamiento/resbalamiento mediante el péndulo fricción (Baldosas no tratadas en obra) |  | UNE EN 13748-2:2005 | 180
EF108 | Determinación de la resistencia al deslizamiento/resbalamiento mediante el péndulo fricción (Baldosas tratadas en obra. Ensayo in situ) |  | UNE EN 13748-2:2005 | 300
EF105 | Resistencia climática |  | UNE EN 13748-2:2005 | 266.7
10.1.4 Baldosa piedra natural exterior
| Determinación de las características dimensionales |  | UNE EN 1341:2013 | 54.19
EF123 | Determinación de la absorción y peso específico aparente |  | UNE EN 1341:2013 | 63.11
| Determinación de la densidad y porosidad abierta |  | UNE EN 1341:2013 | 150
EF124 | Determinación de la resistencia a la flexión |  | UNE EN 1341:2013 | 142.83
EF121 | Determinación de la resistencia a la abrasión |  | UNE EN 1341:2013 | 246.8
EF100 | Determinación de la resistencia al deslizamiento/resbalamiento mediante el péndulo fricción (Baldosas no tratadas en obra) |  | UNE EN 1341:2013 | 180
EF100 | Determinación de la resistencia al deslizamiento/resbalamiento mediante el péndulo fricción (Baldosas tratadas en obra. Ensayo in situ) |  | UNE EN 1341:2013 | 300
| Resistencia al hielo deshielo |  | UNE EN 1341:2013 | 266.7
10.1.5 Baldosa piedra natural interior
| Determinación de las características dimensionales |  | UNE EN 12058:2015 | 54.19
EF123 | Determinación de la absorción de agua por capilaridad |  | UNE EN 12058:2015 | 80
| Determinación de la absorción de agua |  | UNE EN 12058:2015 | 63.11
| Determinación de la densidad y porosidad abierta |  | UNE EN 12058:2015 | 150
EF124 | Determinación de la resistencia a la flexión |  | UNE EN 12058:2015 | 142.83
EF121 | Determinación de la resistencia a la abrasión |  | UNE EN 12058:2015 | 246.8
EF100 | Determinación de la resistencia al deslizamiento/resbalamiento mediante el péndulo fricción (Baldosas no tratadas en obra) |  | UNE EN 12058: 2015 CEN/TS 16165:2012 | 180
EF100 | Determinación de la resistencia al deslizamiento/resbalamiento mediante el péndulo fricción (Baldosas tratadas en obra. Ensayo in situ) |  | UNE EN 12058: 2015 CEN/TS 16165:2012 | 300
10.1.6 Baldosa de hormigón
EF109 | Determinación de las características dimensionales |  | UNE EN 1339:2004/AC:2006 | 54.19
EF110 | Resistencia a flexión y carga de rotura |  | UNE EN 1339:2004/AC:2006 | 121.16
EF111 | Absorción de agua |  | UNE EN 1339:2004/AC:2006 | 63.11
EF113 | Determinación de la resistencia al desgaste por abrasión |  | UNE EN 1339:2004/AC:2006 | 246.8
EF100 | Determinación de la resistencia al deslizamiento/resbalamiento mediante el péndulo fricción (Baldosas no tratadas en obra) |  | UNE EN 1339:2004/AC:2006 | 180
EF100 | Determinación de la resistencia al deslizamiento/resbalamiento mediante el péndulo fricción (Baldosas tratadas en obra. Ensayo in situ) |  | UNE EN 1339:2004/AC:2006 | 300
EF112 | Determinación de la Heladicidad |  | UNE EN 1339:2004/AC:2006 | 266.7
10.1.7 Pavimento de madera
| Contenido de humedad |  | UNE EN 13329:2016 A1:2017 Anexo C | 65
| Características geométricas |  | UNE EN 13329:2016 A1:2017 Anexo A | 80
| Determinación de la hinchazón en grosor |  | UNE EN 13329:2016 A1:20179 Anexo C | 180
| Determinación de la resistencia al impacto en pavimento de madera |  | UNE EN 13329:2016 A1:2017 Anexo H | 180
10.1.8 Pavimento de hormigón continuo
| Resistencia a compresión |  | UNE-EN 12350-1:2009, UNE-EN 12390-2:2009, UNE -EN 12390-2:2009+1M:2015, UNE-EN 12390-3:2009, UNE-EN 12390-3:2009/AC:2011 y apartado 57.3.2 del CodE | 59.28
| Ensayos de hormigón fresco. Parte 2. Ensayo de asentamiento | * | UNE-EN 12350-2:2009 | 17.26
| Resistencia al deslizamiento |  | UNE 41901:2017 EX / UNE 41902:2017 EX | 300
EH008 | Resistencia a flexión | * | UNE-EN 12390-5:2009 | 175
OLB112 | Extracción de testigos para medición de espesores |  | UNE-EN 12504-1:2009 | 90
EH013 | Extracción de testigos para resistencia a compresión |  | UNE-EN 12390-3:2009/AC:2011) (Tolerancias UNE-EN 12390-1:2013) | 180
| Desgaste por rozamiento |  | UNE EN 13892-4:2003 (BCA) | 125
10.1.9 Pavimento vinílico
| Resistencia al deslizamiento. Ensayo en laboratorio |  | UNE 41901:2017 EX / UNE 41902:2017 EX | 180
| Resistencia al deslizamiento. Ensayo in situ |  | UNE 41901:2017 EX / UNE 41902:2017 EX | 300
| Adherencia al soporte (para 5 determinaciones) |  | UNE-EN ISO 10581:2014 | 200
10.2 PAREDES Y FACHADAS
10.2.1 Revoco y enlucido con mortero de cemento
EF025 | Resistencia a flexión y compresión.(mortero endurecido) |  | UNE EN 1015-11:2000/A1:2007 | 63
EF029 | Permeabilidad al vapor de agua |  | UNE EN 1015-19:1999/A1:2005 | 110
EF028 | Absorción de agua por capilaridad |  | UNE-EN 1015-18:2003 | 110
| Adherencia al soporte en obra (para 5 determinaciones) |  | S/ procedimiento basados en la norma UNE EN 1015-12, y recomendaciones de AFAM | 200
| Permeabilidad método tubo en L (incluye 5 determinaciones) |  | Según indicaciones Capítulo III, apartado 3.27 del libro del profesor Ortega Andrade “Patología de la Construcción” | 200
| 10.2.2 Guarnecido y enlucido de yeso |  |  | ,
| Resistencias mecánicas |  | UNE EN 13279-2:2014 | 80
| Dureza superficial Shore |  | UNE 102042:2014 | 392
| Adherencia a la base en obra (para 5 determinaciones) |  | S/ procedimiento basados en la norma UNE EN 1015-12, y recomendaciones de AFAM | 200
10.2.3 Mortero cola
| Adherencia inicial en laboratorio |  | UNE-EN 12004-2:2017 | 160
| Adherencia tras inmersión en agua en laboratorio |  | UNE-EN 12004-2:2017 | 190
| Adherencia al calor en laboratorio |  | UNE-EN 12004-2:2017 | 260
| Adherencia tras ciclos hielo deshielo en laboratorio |  | UNE-EN 12004-2:2017 | 290
10.2.4 Alicatado y aplacado cerámico
EF078 | Determinación de la tolerancia dimensional |  | UNE-EN-ISO 10545-2:2019 | 114
EF080 | Determinación de la resistencia a flexión |  | UNE-EN-ISO 10545-4:2019 | 183
EF079 | Determinación de la absorción de agua |  | UNE-EN-ISO 10545-3:2018 | 80
EF089 | Ensayo de resistencia química |  | UNE-EN-ISO 10545-13:2017 | 95
| Resistencia a manchas |  | UNE-EN ISO 10545-14:2015 | 95
| Adherencia a la base en obra (para 5 determinaciones) | * | S/ procedimiento basado en la norma UNE EN 1015-12, y recomendaciones de AFAM | 200
| Carga de rotura para anclajes (piezas > a 30x30 cm) |  | UNE EN 13364:2002 | 50
10.2.5 Aplacado de piedra natural
| Aspecto, formas y dimensiones |  | UNE EN 1341:2013 | 54.19
EF125 | Resistencia a flexión |  | UNE EN 1341:2013 | 142.83
EF123 | Absorción de agua |  | UNE EN 1341:2013 | 63.11
| Adherencia a la base en obra (para 5 determinaciones) | * | S/ procedimiento basado en la norma UNE EN 1015-12, y recomendaciones de AFAM | 200
| Carga de rotura para anclajes (piezas > a 30x30 cm) |  | UNE EN 13364:2002 | 50
10.3 TECHOS
10.3.1 Placa de yeso laminado o escayola
| Dimensiones y tolerancias |  | UNE-EN 520:2005+A1:2010 | 135
| Masa por unidad de superficie de los paneles y tolerancias |  | UNE-EN 520:2005+A1:2010 | 70
| Resistencia mecánica a flexión |  | UNE-EN 520:2005+A1:2010 | 175
| Resistencia al impacto en placas de yeso laminado o escayola |  | UNE-EN 520:2005+A1:2010 | 110
10.3.2 Perfilería acero galvanizado en techos
| Control dimensional de perfilería (en obra) |  | UNE EN 10034:1994 | 392
| Espesor de capa de lacado |  | UNE EN ISO 2178:2017 | 48.25
CAPÍTULO 11: CARPINTERÍA Y VIDRIOS
11.1 CARPINTERÍA EXTERIOR
| Control dimensional en obra |  | UNE-EN 12519:2019 | 120
| Espesor de anodizado o lacado en carpintería metálica |  | UNE EN ISO 2360:2018 / UN E EN 2808:2007 | 48.25
| Permeabilidad al aire |  | UNE EN 1026 UNE EN 12207 | 450
| Estanqueidad al agua |  | UNE EN 1027 UNE EN 12208 | 450
| Resistencia al viento |  | UNE EN 12211 UNE EN 12210 | 450
| Calidad del sellado del anodizado en carpintería de aluminio |  | UNE EN ISO 2143:2018/ UNE EN ISO 3210:2018 | 800
11.2 CARPINTERÍA INTERIOR
11.2.1 Puertas de madera
| Dimensiones, planicidad y excuadría |  | UNE-EN 951:1999 | 180
| Resistencia al impacto de cuerpo duro |  | UNE-EN 950:2000/ UNE-EN 950:2000 Err | 210
| Determinación del espesor de lacado |  | Macrografía | 150
11.3 VIDRIOS
| Ensayo de resistencia a flexión. Determinación del módulo de rotura |  | UNE 43713:1980 | 250
| Ensayo de resistencia al impacto en vidrios |  | UNE EN 12600:2003 | 1200
CAPÍTULO 13: PINTURAS
13.1 PINTURA PETREA
| Tiempo de secado y endurecimiento |  | UNE-EN 48301:1999 UNE EN ISO 9117-6:2013 | 80
| Determinación del poder cubriente |  | UNE 48035:1982 | 95
| Determinación de la densidad |  | UNE-EN ISO 2811-1:2016 | 100
| Determinación del contenido en materia no volatil |  | UNE EN ISO 3251 :2020 | 60
OLC093 | Determinación del espesor (cinco determinaciones) |  | UNE-EN ISO 2808:2007 | 140
| Adherencia al soporte (cinco determinaciones) |  | UNE-EN ISO 4624:2016 | 50
| Ensayo de repintabilidad después del secado |  | UNE-EN 48283:2005 | 80
| Determinación de la resistencia al frote en húmedo |  | UNE-EN ISO 11998:2007 | 180
13.2 PINTURA ESMALTE
| Tiempo de secado y endurecimiento |  | UNE-EN 48301:1999 UNE EN ISO 9117-6:2013 | 80
| Determinación del poder cubriente |  | UNE 48035:1982 | 95
| Determinación de la densidad |  | UNE-EN ISO 2811-1:2016 | 100
| Determinación del contenido en materia no volatil |  | UNE EN ISO 3251 :2020 | 60
OLC093 | Determinación del espesor (cinco determinaciones) |  | UNE-EN ISO 2808:2007 | 140
| Adherencia al soporte (cinco determinaciones) |  | UNE-EN ISO 4624:2016 | 50
| Ensayo de repintabilidad después del secado |  | UNE-EN 48283:2005 | 80
| Determinación de la resistencia al frote en húmedo |  | UNE-EN ISO 11998:2007 | 180
13.3 PINTURA PLASTICA
| Tiempo de secado y endurecimiento |  | UNE-EN 48301:1999 UNE EN ISO 9117-6:2013 | 80
| Determinación del poder cubriente |  | UNE 48035:1982 | 95
| Determinación de la densidad |  | UNE-EN ISO 2811-1:2016 | 100
| Determinacion del contenido en materia no volatil |  | UNE EN ISO 3251 :2020 | 60
OLC093 | Determinación del espesor (cinco determinaciones) |  | UNE-EN ISO 2808:2007 | 140
| Adhrencia al soporte (cinco determinaciones) |  | UNE-EN ISO 4624:2016 | 50
| Ensayo de repintabilidad después del secado |  | UNE-EN 48283:2005 | 80
| Determinación de la resistencia al frote en húmedo |  | UNE-EN ISO 11998:2007 | 180
13.4 PINTURA SILICATO
| Tiempo de secado y endurecimiento |  | UNE-EN 48301:1999 UNE EN ISO 9117-6:2013 | 80
| Determinación del poder cubriente |  | UNE 48035:1982 | 95
| Determinación de la densidad |  | UNE-EN ISO 2811-1:2016 | 100
| Determinacion del contenido en materia no volatil |  | UNE EN ISO 3251 :2020 | 60
OLC093 | Determinación del espesor (cinco determinaciones) |  | UNE-EN ISO 2808:2007 | 140
| Adhrencia al soporte (cinco determinaciones) |  | UNE-EN ISO 4624:2016 | 200.55
| Ensayo de repintabilidad después del secado |  | UNE-EN 48283:2005 | 80
| Determinación de la resistencia al frote en húmedo |  | UNE-EN ISO 11998:2007 | 180
CAPÍTULO 15: URBANIZACIÓN
15.1 CARACTERIZACIÓN DEL TERRENO NATURAL SUBYACENTE
15.1.1 Identificación del terreno natural subyacente
OLA003 | Análisis granulométrico de suelos |  | UNE 103101:1995 | 44
OLA008 OLA009 | Límites de Atterberg |  | UNE 103103:1994 y UNE 103104:1993 | 42
OLA015 | Contenido de sales solubles en suelos |  | NLT 114:1999 UNE 103205:2006 | 43
OLA014 | Contenido de materia orgánica en suelos |  | UNE 103204:1993 UNE 103204:1993 Erratum | 37
OLA041 | Ensayo de hinchamiento libre en edómetro |  | UNE 103601:1996 | 100
OLA004 | Determinación en laboratorio del Índice C.B.R. de un suelo |  | UNE 103502:1995 | 161
OLA006 | Ensayo de compactación. Próctor normal |  | UNE 103500:1994 | 71
OLA039 | Ensayo de colpaso en suelos |  | NLT 254:1999 UNE 103406:2006 | 100
OLA017 | Contenido de yeso en suelos |  | NLT 115:1999 UNE 103206:2006 | 46.74
15.1.2 Compactación del terreno natural subyacente
OLA005 | Ensayo de compactación. Próctor modificado |  | UNE 103501:1994 | 106
OLA011 | Densidad y humedad "in situ" |  | UNE 103900:2013 | 17.36
15.2 TERRAPLÉN
15.2.1 Identificación y control de los suelos naturales
OLA005 | Ensayo de compactación. Próctor modificado |  | UNE 103501:1994 | 106
OLA003 | Análisis granulométrico de suelos |  | UNE 103101:1995 | 44
OLA008 OLA009 | Límites de Atterberg |  | UNE 103103:1994 y UNE 103104:1993 | 42
OLA004 | Determinación en laboratorio del Índice C.B.R. de un suelo |  | UNE 103502:1995 | 161
OLA014 | Contenido de materia orgánica en suelos |  | UNE 103204:1993 UNE 103204:1993 Erratum | 37
OLA015 | Contenido de sales solubles en suelos |  | NLT 114:1999 UNE 103205:2006 | 43
OLA006 | Ensayo de compactación. Próctor normal | * ** | UNE 103500:1994 | 71
OLA017 | Contenido de yeso en suelos |  | NLT 115:1999UNE 103206:2006 | 46.74
OLA041 | Ensayo de hinchamiento libre en edómetro |  | UNE 103601:1996 | 100
OLA039 | Ensayo de colapso en suelos |  | NLT 254:1999 UNE 103406:2006 | 100
15.2.2 Identificación de los suelos RCD
OLA005 | Ensayo de compactación. Próctor modificado | * | UNE 103501:1994 | 106
OLA003 | Análisis granulométrico de suelos |  | UNE 103101:1995 | 44
OLA008 OLA009 | Límites de Atterberg |  | UNE 103103:1994 y UNE 103104:1993 | 42
OLA004 | Determinación en laboratorio del Índice C.B.R. de un suelo |  | UNE 103502:1995 | 161
OLA014 | Contenido de materia orgánica en suelos |  | UNE 103204:1993 UNE 103204:1993 Erratum | 37
OLA015 | Contenido de sales solubles en suelos |  | NLT 114:1999 UNE 103205:2006 | 43
OLB079 | Contenido en sulfatos solubles en agua en áridos reciclados | * | UNE-EN 1744-1:2010+A1:2013**. Apartado 10.2 | 90
OLA006 | Ensayo de compactación. Próctor normal | * | UNE 103500:1994 | 71
OLA017 | Contenido de yeso en suelos |  | NLT 115:1999UNE 103206:2006 | 46.74
OLA041 | Ensayo de hinchamiento libre en edómetro |  | UNE 103601:1996 | 100
OLA039 | Ensayo de colapso en suelos |  | NLT 254:1999 UNE 103406:2006 | 100
15.2.3 Compactación de suelo para el terraplén
OLA011 | Densidad y humedad in situ |  | UNE 103900:2013 | 17.36
OLA013 | Carga con placa estática |  | NLT 357:1998 UNE 103808:2006 | 150
15.3 ESTABILIZACIÓN DE SUELOS CON CAL
15.3.1 Suelo a estabilizar con cal
OLA003 | Análisis granulométrico de suelos |  | UNE 103101:1995 | 44
OLA008 OLA009 | Límites de Atterberg |  | UNE 103103:1994 y UNE 103104:1993 | 42
OLA014 | Contenido de materia orgánica en suelos |  | UNE 103204:1993 UNE 103204:1993 Erratum | 37
OLA016 | Contenido de sulfatos solubles en suelos |  | UNE 103201:1996 UNE 103201:2003 Erratum | 45
OLD052 | Contenido de carbonatos |  | NLT 255:1999 UNE 146510:2008 | 83.33
OLA006 | Ensayo de compactación. Próctor normal |  | UNE 103500:1994 | 71
OLA041 | Ensayo de hinchamiento libre en edómetro | * | UNE 103601:1996 -Apdo. 512.2.4.5 PG-3 | 100
OLA039 | Ensayo de colapso en suelos | * | NLT 254:1999 UNE 103406:2006 -Apdo. 512.2.4.6 PG-3 | 100
OLD061 | pH en suelos |  | UNE-EN 1430:2009 | 20.79
15.3.2 Estudio de estabilización del suelo con cal
OLA008 OLA009 | Límites de Atterberg | * | UNE 103103:1994 y UNE 103104:1993 | 42
OLA005 | Ensayo de compactación. Próctor modificado | * | UNE 103501:1994 | 106
OLA004 | Determinación en laboratorio del Índice C.B.R. de un suelo | * | UNE 103502:1995 | 161
OLD061 | pH en suelos | * | UNE-EN 1430:2009 | 20.79
OLA041 | Ensayo de hinchamiento libre en edómetro | * ** | UNE 103601:1996 -Apdo. 512.2.4.5 PG-3 | 100
OLA039 | Ensayo de colapso en suelos | * ** | NLT 254:1999 UNE 103406:2006 -Apdo. 512.2.4.6 PG-3 | 100
15.3.3 Control de ejecución de suelos con cal
OLD061 | pH en suelos | * | UNE-EN 1430:2009 | 20.79
OLA034 OLA032 | Determinación del Índice C.B.R., a 1, 4 y 7 días | * | UNE 103502:1995 + I.T. n.º:……………………. UNE-EN 13286-51:2006 | 161
15.3.4 Control de la unidad terminada de suelos con cal
OLA011 | Densidad y humedad "in situ" | * | UNE 103900:2013 | 17.36
OLA013 | Carga con placa estática | * | NLT 357:1998 UNE 103808:2006 | 150
15.4 ESTABILIZACIÓN DE SUELOS CON CEMENTO
15.4.1 Suelo a estabilizar con cemento
OLA003 | Análisis granulométrico de suelos | * | UNE 103101:1995 | 44
OLA008 OLA009 | Límites de Atterberg |  | UNE 103103:1994 y UNE 103104:1993 | 42
OLA014 | Contenido de materia orgánica en suelos |  | UNE 103204:1993 UNE 103204:1993 Erratum | 37
OLA016 | Contenido de sulfatos solubles en suelos |  | UNE 103201:1996 UNE 103201:2003 Erratum | 45
OLA006 | Ensayo de compactación. Próctor normal |  | UNE 103500:1994 | 71
OLA041 | Ensayo de hinchamiento libre en edómetro | * ** | UNE 103601:1996 -Apdo. 512.2.4.5 PG-3 | 100
OLA039 | Ensayo de colapso en suelos | * ** | NLT 254:1999 UNE 103406:2006 -Apdo. 512.2.4.6 PG-3 | 100
15.4.2 Estudio de estabilización del suelo con cemento
OLA005 | Ensayo de compactación. Próctor modificado | * | UNE 103501:1994 | 106
OLA034 OLA032 | Determinación del Índice C.B.R., a 1, 4 y 7 días | * ** | UNE 103502:1995 + I.T. n.º:……………………. UNE-EN 13286-51:2006 | 161
OLA031 | Resistencia a compresión simple (a 7 días) | * ** | UNE-EN 13286-41:2003 | 210
OLA030 | Determinación de los plazos de trabajabilidad | * | UNE-EN 13286-45:2004 | 158.26
OLA041 | Ensayo de hinchamiento libre en edómetro | * ** | UNE 103601:1996 -Apdo. 512.2.4.5 PG-3 | 100
OLA039 | Ensayo de colapso en suelos | * ** | NLT 254:1999 UNE 103406:2006 -Apdo. 512.2.4.6 PG-3 | 100
15.4.3 Control de la ejecución de suelos con cemento
OLA034 OLA032 | Determinación del Índice C.B.R., a 1, 4 y 7 días | * | UNE 103502:1995 + I.T. n.º:……………………. UNE-EN 13286-51:2006 | 161
OLA031 | Resistencia a compresión simple (a 7 días) | * | UNE-EN 13286-41:2003 | 210
15.4.4 Control de la unidad terminada de suelos con cemento
OLA011 | Densidad y humedad "in situ" | * | UNE 103900:2013 | 17.36
OLA013 | Carga con placa estática | * | NLT 357:1998 UNE 103808:2006 | 150
15.5 GEOTEXTILES
OLA133 | Masa por unidad de superficie en geotextiles |  | UNE-EN ISO 9864:2005 | 55
15.6 ESCOLLERAS
OLB061 | Muestreo y reducción de muestras |  | UNE-EN 13383-2:2003 | 84
OLB074 | Análisis granulométrico de material para escollera |  | UNE-EN 13383-2:2003* | 350
OLB075 | Forma partículas en escollera |  | UNE-EN 13383-2:2003* | 150
OLB058 | Resistencia frente a disoluciones de sulfato magnésico |  | UNE-EN 1367-2:2010** | 144
OLA053 | Coeficiente de desgaste Los Ángeles |  | UNE-EN 933-4:2008** PF-6 del PPTGMF | 92
OLB051 | Determinación de la densidad de partículas y absorción de agua. |  | UNE-EN 1097-6:2001* | 52.88
OLB062 | Resistencia a compresión uniaxial (incluyendo extracción y tallado del testigo) |  | UNE-EN 1926:1999* | 62.37
OLB059 | Estabilidad frente a la acción de desmoronamiento en agua | * | NLT 255:1999 UNE 146510:2008 | 83.33
OLB060 | Estabilidad frente a la acción de los ciclos humedad sequedad (25 ciclos) | * | NLT 260:1999 UNE 146511:2008 | 176.83
15.7 ZAHORRAS
15.7.1 Zahorras de canteras o graveras. Control del material
OLB041 | Análisis granulométrico de zahorra |  | UNE-EN 933-1:2012** | 42.75
OLA008 OLA009 | Límites de Atterberg |  | UNE 103103:1994 y UNE 103104:1993 | 42
OLA005 | Ensayo de compactación. Próctor modificado |  | UNE 103501:1994 | 106
OLB049 | Coeficiente de Los Ángeles |  | UNE-EN 1097-2:1999* | 92
OLB044 | Equivalente de arena de áridos (SE4) |  | UNE-EN 933-8:2012+A1:2015** UNE-EN 933-8:2012+A1:2015/1M:2016** | 26
OLB054 | Índice de lajas |  | UNE-EN 933-3:2012** | 63
OLB046 | Proporción de caras de fractura de las partículas del árido grueso | * | UNE-EN 933-5:1999** UNE-EN 933-5:1999/A1:2005** | 50
OLB079 | Contenido total en azufre |  | UNE-EN 1744-1:2010+A1:2013** | 265.04
OLB064 | Azul de metileno | * | UNE-EN 933-9:2010+A1:2013** | 92
15.7.2 Zahorra de RCD. Control de material
OLB071 | Clasificación de los componentes del árido grueso |  | UNE-EN 933-11:2009** UNE-EN 933-11:2009/AC:2010** | 45
OLB041 | Análisis granulométrico de zahorra |  | UNE-EN 933-1:2012** | 42.75
OLA005 | Ensayo de compactación. Próctor modificado |  | UNE 103501:1994 | 106
OLB044 | Equivalente de arena de áridos (SE4) |  | UNE-EN 933-8:2012+A1:2015** UNE-EN 933-8:2012+A1:2015/1M:2016** | 26
OLA008 OLA009 | Límites de Atterberg |  | UNE 103103:1994 UNE 103104:1993 | 42
OLB054 | Índice de lajas |  | UNE-EN 933-3:2012** | 63
OLB046 | Proporción de caras de fractura de las partículas del árido grueso |  | UNE-EN 933-5:1999** UNE-EN 933-5:1999/A1:2005** | 50
OLB049 | Coeficiente de Los Angeles |  | UNE-EN 1097-2:1999* | 92
OLB070 | Sulfatos soluble en agua áridos reciclados |  | UNE-EN 1744-1:1999* | 90
OLB079 | Contenido total en azufre |  | UNE-EN 1744-1:2010+A1:2013** | 265.04
OLB064 | Azul de metileno | * | UNE-EN 933-9:2010+A1:2013** | 92
15.7.3 Control de la unidad terminada
OLA011 | Densidad y humedad in situ en suelos y zahorras |  | UNE 103900:2013 | 17.36
OLA013 | Carga con placa estática |  | NLT 357:1998 UNE 103808:2006 | 150
15.8 SUELO CEMENTO
15.8.1 Control de procedencia del material granular para la fabricación del suelocemento *
OLB041 | Análisis granulométrico |  | UNE-EN 933-1:2012** | 42.75
OLA008 OLA009 | Límites de Atterberg |  | UNE 103103:1994 UNE 103104:1993 | 42
OLA014 | Contenido de materia orgánica |  | UNE 103204:1993 UNE 103204:1993 Erratum | 37
OLB079 | Contenido total en azufre |  | UNE-EN 1744-1:2010+A1:2013** | 265.04
OLB068 | Contenido de sulfatos solubles en ácido |  | UNE-EN 1744-1:2010+A1:2013** | 65
15.8.2 Control de dosificación y mezclado
PG3 | Fórmula de trabajo suelo cemento | * | Apdo. 513.5.1 PG-3 | 857
OLA030 | Periodo de trabajabilidad |  | UNE-EN 13286-45:2004 | 158.26
OLA005 | Ensayo de compactación. Próctor modificado |  | UNE 103501:1994 | 106
OLA031 OLA032 | Resistencia a compresión simple (7 días) | * | UNE-EN 13286-41:2003 UNE-EN 13286-51:2006 | 210
15.8.3 Control de la unidad terminada
OLA011 | Densidad in situ y humedad "in situ" |  | UNE 103900:2013 | 17.36
OLA029 | Determinación del espesor y densidad de la capa. Extracción de probetas testigo |  | NLT 314:1992 + I.T. n.º:……….. | 71
15.9 GRAVA-CEMENTO
15.9.1 Control de ejecución. Áridos de cantera (en obra). Fabricación
OLB041 | Análisis granulométrico de áridos | * | UNE-EN 933-1:2012** | 42.75
OLB044 | Equivalente de arena del árido fino (SE4) | * | UNE-EN 933-8:2012+A1:2015** UNE-EN 933-8:2012+A1:2015/1M:2016** | 26
OLB064 | Azul de metileno | * ** | UNE-EN 933-9:2010+A1:2013** | 92
OLA008 OLA009 | Límites de Atterberg | * | UNE 103103:1994 UNE 103104:1993 | 42
OLB065 | Determinación de compuestos orgánicos que afecten al fraguado y endurecimiento del cemento | * | UNE-EN 1744-1:2010+A1:2013** | 36
OLB054 | Índice de lajas | * | UNE-EN 933-3:2012** | 63
OLB046 | Proporción de caras de fractura de las partículas del árido grueso | * | UNE-EN 933-5:1999** UNE-EN 933-5:1999/A1:2005** | 50
OLB079 | Contenido total en azufre | * | UNE-EN 1744-1:2010+A1:2013** | 265.04
OLB068 | Contenido de sulfatos solubles en ácido | * | UNE-EN 1744-1:2010+A1:2013** | 65
OLB049 | Coeficiente de Los Ángeles | * | UNE-EN 1097-2:1999* | 92
15.9.2 Control de ejecución. Áridos RCD (en obra). Fabricación
OLB071 | Clasificación de los componentes del árido grueso reciclado | * | UNE-EN 933-11:2009** UNE-EN 933-11:2009/AC:2010** | 45
OLB041 | Análisis granulométrico de áridos | * | UNE-EN 933-1:2012** | 42.75
OLB044 | Equivalente de arena de áridos (SE4) | * | UNE-EN 933-8:2012+A1:2015** UNE-EN 933-8:2012+A1:2015/1M:2016** | 26
OLB064 | Azul de metileno | * ** | UNE-EN 933-9:2010+A1:2013** | 92
OLA008 OLA009 | Límites de Atterberg | * | UNE 103103:1994 UNE 103104:1993 | 42
OLB065 | Determinación de compuestos orgánicos que afecten al fraguado y endurecimiento del cemento | * | UNE-EN 1744-1:2010+A1:2013** | 36
OLB054 | Índice de lajas | * | UNE-EN 933-3:2012** | 63
OLB046 | Proporción de caras de fractura de las partículas del árido grueso | * | UNE-EN 933-5:1999** UNE-EN 933-5:1999/A1:2005** | 50
OLB079 | Contenido total en azufre | * | UNE-EN 1744-1:2010+A1:2013** | 265.04
OLB068 | Contenido de sulfatos solubles en ácido | * | UNE-EN 1744-1:2010+A1:2013** | 65
OLB049 | Coeficiente de Los Ángeles | * | UNE-EN 1097-2:1999* | 92
15.9.3 Control de dosificación y mezclado
OLA005 | Ensayo de compactación. Próctor modificado |  | UNE 103501:1994 | 106
OLA031 OLA032 | Resistencia a compresión simple (7 días) | * | UNE-EN 13286-41:2003 UNE-EN 13286-51:2006 | 210
- | Fórmula de trabajo para gravacemento | * | Art. 513 del PG3 | 857
OLA030 | Periodo de trabajabilidad | * | UNE-EN 13286-45:2004 | 158.26
15.9.4 Control de la extensión y compactación
OLA011 | Densidad in situ y humedad "in situ" |  | UNE 103900:2013 | 17.36
15.9.5 Control de recepción de la unidad terminada
OLA029 | Determinación del espesor y densidad de la capa. Extracción de probetas testigo |  | NLT-314:1992 | 71
15.10 HORMIGÓN COMPACTADO
15.10.1 Control de fabricación de la mezcla
OLA005 | Ensayo de compactación. Próctor modificado |  | UNE 103501:1994 | 106
OLA031 OLA032 | Resistencia a compresión simple (7 días) | * | UNE-EN 13286-41:2003 UNE-EN 13286-51:2006 | 210
15.10.2 Control de la compactación
OLA011 | Densidad y humedad "in situ" |  | UNE 103900:2013 | 17.36
15.10.3 Control de la unidad terminada
OLB112 | Espesor mediante extracción de testigos |  | UNE-EN 12504-1:2000 | 90
15.11 PAVIMENTOS DE HORMIGÓN
15.11.1 Control de fabricación del hormigón
| Resistencia a flexotracción |  | UNE-EN 12390-5:2009 | 175
| Consistencia en Consistencia en cono de Abrams |  | UNE-EN 12350-2:2009 | 17
| Resistencia a compresión |  | UNE-EN 12350-1:2009, UNE-EN 12390-2:2009, UNE -EN 12390-2:2009+1M:2015, UNE-EN 12390-3:2009, UNE-EN 12390-3:2009/AC:2011 | 59.28
| Contenido de aire ocluido (método presión) |  | UNE-EN 12350-7:2010 | 66
15.11.2 Control de la unidad terminada
OLB112 | Determinación del espesor de la capa. Extracción de probetas testigo |  | UNE-EN 12504-1:2009 (Ens. Compresión: UNE-EN 12390-3:2009+AC:2011) (Tolerancias UNE-EN 12390-1:2009) | 90
OLA098 | Macrotextura superficial |  | UNE-EN 13036-1:2010 | 26.52
15.12 MEZCLAS BITUMINOSAS EN CALIENTE / TEMPLADA
15.12.1 Árido grueso
OLB041 | Análisis granulométrico de áridos (Se incluirá necesariamente el tamiz 0,063 mm) | * | UNE-EN 933-1:2012** | 42.75
OLB054 | Índice de lajas | * | UNE-EN 933-3:2012** | 63
OLB046 | Porcentaje de partículas trituradas | * | UNE-EN 933-5:1999** UNE-EN 933-5:1999/A1:2005** | 50
OLB049 | Coeficiente de Los Ángeles | * | UNE-EN 1097-2:1999* | 92
OLB084 | Coeficiente pulimento acelerado | * ** | UNE-EN 1097-8: 2010* UNE-EN 1097-8:2010/1M:2012 | 570
15.12.2 Árido fino
OLB041 | Análisis granulométrico de áridos | * | UNE-EN 933-1:2012** | 42.75
OLB044 | Equivalente de arena de áridos (SE4) | * | UNE-EN 933-8:2012+A1:2015** UNE-EN 933-8:2012+A1:2015/1M:2016** | 26
OLB064 | Azul de metileno | * ** | UNE-EN 933-9:2010+A1:2013** | 92
15.12.3 Filler contenido en la arena
OLB096 | Análisis granulométrico del polvo mineral (tamizado en corriente de aire) |  | UNE-EN 933-10:2010** | 40
OLB095 | Densidad aparente del filler en queroseno |  | UNE-EN 1097-3:1999 | 34
| 15.12.4 Filler de aportación | *
OLB096 | Análisis granulométrico del polvo mineral (tamizado en corriente de aire) |  | UNE-EN 933-10:2010** | 40
OLB095 | Densidad aparente del filler en queroseno |  | UNE-EN 1097-3:1999 | 34
15.12.5 Control de la mezcla bituminosa fabricada
OLA084 | Determinación de la granulometría de los áridos extraídos | * | UNE-EN 12697-2:2015 | 61
OLA083 | Contenido de ligante en mezclas bituminosas |  | UNE-EN 12697-1:2013 | 84
OLA085 | Determinación de la densidad máxima de la mezcla |  | UNE-EN 12697-5:2010 UNE-EN 12697-5:2010/AC:2012 | 58
OLA087 | Contenido de huecos |  | UNE-EN 12697-8:2003 | 0
OLA086 | Densidad aparente |  | UNE-EN 12697-6:2012 | 40
OLA093 | Pérdida de partículas | * | UNE-EN 12697-17:2006+A1:2007 | 151
OLA099 | Ensayo de escurrimiento | * | UNE-EN 12697-18:2006 | 104
OLA092 | Sensibilidad al agua (mezcla fabricada en planta) | * | UNE-EN 12697-12:2009 | 250
OLA105 OLA106 | Ensayo de rodadura de las mezclas bituminosas mediante la pista de ensayo en laboratorio | * | UNE-EN 12697-33:2006+A1:2007 UNE-EN 12697-22:2008+A1:2008 | 588
15.12.6 Control de recepción de la unidad terminada
OLA096 OLA086 | Densidad y espesor sobre testigos |  | UNE-EN 12697-27:2001 UNE-EN 12697-6:2012 | 71
OLA102 | Adherencia entre capas |  | NLT 382:2008 | 88
15.13 MICROAGLOMERADOS EN FRÍO
15.13.1 Control de fabricación del microaglomerado
OLA112 | Contenido de ligante residual en mezclas bituminosas |  | UNE-EN 12274-2:2003 | 84.42
OLA114 | Dotación |  | UNE-EN 12274-6:2002 | 138.92
OLA084 | Análisis granulométrico de los áridos recuperados de las mezclas bituminosas |  | UNE-EN 12697-2:2015 | 61
15.13.2 Control final del acabado de microaglomerado
OLA098 | Macrotextura superficial |  | UNE-EN 13036-1:2010 | 26.52
15.14 ADOQUINES, BALDOSAS,…
15.14.1 Adoquines de hormigón
OLB132 | Medida de las dimensiones de un adoquín |  | (UNE-EN 1338:2004/AC:2006 ANEXO C) | 54
OLB134 | Resistencia a la rotura |  | (UNE-EN 1338:2004/AC:2006 ANEXO F) | 121
OLB133 | Determinación del coeficiente de absorción de agua |  | (UNE-EN 1338:2004/AC:2006 ANEXO E) | 63
OLB158 | Determinación de la resistencia al desgaste por abrasión |  | (UNE-EN 1338:2004/AC:2006 ANEXO G) | 247
OLB160 | Resistencia al deslizamiento/resbalamiento. Ensayo en laboratorio |  | (UNE-EN 1338:2004/AC:2006 ANEXO I) | 180
OLB160 | Resistencia al deslizamiento/resbalamiento. Ensayo in situ |  | (UNE-EN 1338:2004/AC:2006 ANEXO I) | 300
15.14.2 Baldosa de hormigón
EF109 | Determinación de las características dimensionales |  | UNE EN 1339:2004/AC:2006 | 54.19
EF110 | Resistencia a flexión y carga de rotura |  | UNE EN 1339:2004/AC:2006 | 121.16
EF111 | Absorción de agua |  | UNE EN 1339:2004/AC:2006 | 63.11
EF113 | Determinación de la resistencia al desgaste por abrasión |  | UNE EN 1339:2004/AC:2006 | 246.8
EF100 | Determinación de la resistencia al deslizamiento/resbalamiento mediante el péndulo fricción. Ensayo en laboratorio |  | UNE EN 1339:2004/AC:2006 | 180
EF100 | Determinación de la resistencia al deslizamiento/resbalamiento mediante el péndulo fricción. Ensayo in situ |  | UNE EN 1339:2004/AC:2006 | 300
EF112 | Determinación de la Heladicidad |  | UNE EN 1339:2004/AC:2006 | 266.7
15.14.3 Baldosa terrazo exterior
EF101 | Características dimensionales |  | UNE EN 13748-2:2005 | 54.19
EF103 | Resistencia a flexión y carga de rotura |  | UNE EN 13748-2:2005 | 142.83
EF107 | Determinación de la resistencia al desgaste por abrasión |  | UNE EN 13748-2:2005 | 246.8
EF104 | Absorción de agua |  | UNE EN 13748-2:2005 | 63.11
EF102 | Resistencia al impacto sobre baldosa de terrazo exterior |  | UNE 127748-2:2012 | 89.75
EF108 | Determinación de la resistencia al deslizamiento/resbalamiento mediante el péndulo fricción. Ensayo en laboratorio |  | UNE EN 13748-2:2005 | 180
EF108 | Determinación de la resistencia al deslizamiento/resbalamiento mediante el péndulo fricción. Ensayo in situ |  | UNE EN 13748-2:2005 | 300
EF105 | Resistencia climática |  | UNE EN 13748-2:2005 | 266.7
15.14.4 Baldosa piedra natural exterior
| Determinación de las características dimensionales |  | UNE EN 1341:2013 | 54.19
EF123 | Determinación de la absorción y peso específico aparente |  | UNE EN 1341:2013 | 63.11
| Determinación de la densidad y porosidad abierta |  | UNE EN 1341:2013 | 150
EF124 | Determinación de la resistencia a la flexión |  | UNE EN 1341:2013 | 142.83
EF121 | Determinación de la resistencia a la abrasión |  | UNE EN 1341:2013 | 246.8
EF100 | Determinación de la resistencia al deslizamiento/resbalamiento mediante el péndulo fricción. Ensayo en laboratorio |  | UNE EN 1341:2013 | 180
EF100 | Determinación de la resistencia al deslizamiento/resbalamiento mediante el péndulo fricción. Ensayo in situ |  | UNE EN 1341:2013 | 300
OLB156 | Resistencia al hielo deshielo |  | UNE EN 1341:2013 | 266.7
15.14.5 Bordillos de hormigón
OLB129 | Determinación de las dimensiones |  | (Anexo C UNE EN 1340:2004) | 54
OLB131 | Determinación de la resistencia a flexión |  | (Anexo F UNE EN 1340:2004) | 121
OLB130 | Determinación de la absorción de agua |  | (Anexo E UNE EN 1340:2004) | 63
OLB155 | Determinación de la resistencia al desgaste por abrasión |  | (Anexo G UNE EN 1340:2004 ) | 247
OLB156 | Resistencia al hielo deshielo |  | (Anexo D UNE EN 1340:2004 ) | 267
15.14.6 Bordillo de piedra
OLB129 | Determinación de las dimensiones |  | UNE EN 1343:2013 | 54
OLB131 | Determinación de la resistencia a flexión |  | UNE EN 1343:2013 | 121
OLB130 | Determinación de absorción de agua |  | UNE EN 1343:2013 | 63
OLB156 | Resistencia al hielo deshielo |  | UNE EN 1343:2013 | 267

## Resumen
N.º | Capítulos | Presupuesto
1 | Demoliciones y trabajos previos (no se aplica)
2 | Acondicionamiento del terreno | 0
3 | Cimentaciones y estructuras | 0
4 | Saneamiento (ver 08)
5 | Estructuras (ver 03)
6 | Cerramientos y particiones | 0
7 | Cubiertas | 0
8 | Instalaciones | 0
9 | Aislamientos | 0
10 | Revestimientos | 0
11 | Carpinterías y vidrios | 0
12 | Vidrios (ver 11)
13 | Pinturas | 0
14 | Equipamientos (no se aplica)
15 | Urbanización | 0
16 | Gestión de residuos (no se aplica)
17 | Seguridad y salud (no se aplica)
| TOTAL | 0

## ESRI_MAPINFO_SHEET (hidden)
NO EDITAR
Solo para uso de Esri