## MOVIMIENTO DE TIERRAS
CÓDIGO | ENSAYO | OBSERVACIONES | NORMA O PROCEDIMIENTO | NORMATIVA CONTROL PRODUCCIÓN |  |  | PLAN DE ENSAYOS DE RECEPCIÓN |  | OBSERVACIONES
|  |  |  | REFERENCIA | ENSAYOS |  | ENSAYOS
[5 empty] | Nº | TAMAÑO LOTE | Nº | TAMAÑO LOTE
CAPÍTULO I: MOVIMIENTO DE TIERRAS
1.- CARACTERIZACIÓN DEL TERRENO NATURAL SUBYACENTE
1.1.- Identificación del terreno natural subyacente
OLA003 | Análisis granulométrico de suelos | * | UNE 103101 | PLIEGO PROYECTO / ICAFIR | 1 | 300 m (T0-T1-T2) 500 m (T3-T4) de traza y tipo de suelo | 1 | 300 m de traza y tipo de suelo | Al menos 1 ensayo por estrato en profundidad no inferior a 2m
OLA008 OLA009 | Límites de Atterberg |  | UNE 103103 UNE 103104 | PLIEGO PROYECTO / ICAFIR
OLA007 | Humedad mediante secado en estufa |  | UNE 103300 | PLIEGO PROYECTO / ICAFIR
OLA015 | Contenido de sales solubles en suelos |  | NLT-114 | PLIEGO PROYECTO / ICAFIR
OLA014 | Contenido de materia orgánica en suelos |  | UNE 103204 | PLIEGO PROYECTO / ICAFIR
OLA041 | Ensayo de hinchamiento libre en edómetro |  | UNE 103601 | PLIEGO PROYECTO / ICAFIR
OLA004 | Determinación en laboratorio del Índice C.B.R. de un suelo |  | UNE 103502 | PLIEGO PROYECTO / ICAFIR
OLA006 | Ensayo de compactación. Próctor normal |  | UNE 103500 | PLIEGO PROYECTO / ICAFIR
OLA039 | Ensayo de colpaso en suelos | * | NLT-254 | PLIEGO PROYECTO / ICAFIR |  |  |  |  | Para suelos tolerables y/o si el contenido en yeso > 2%. También en suelos susceptibles de colapso (monogranulares, etc)
OLA017 | Contenido de yeso en suelos | * | NLT-115 | PLIEGO PROYECTO / ICAFIR |  |  |  |  | Si sales solubles >1%
OLA042 | Presión de hinchamiento de un suelo en edómetro | * | UNE 103602 | PLIEGO PROYECTO / ICAFIR |  |  |  |  | En el caso de hinchamiento libre en edómetro > 3%
1.2.- Compactación
OLA011 | Densidad y humedad "in situ" |  | UNE 103900 | PLIEGO PROYECTO / ICAFIR | 5 | 5.000 m2 | 5 | 5.000 m2
1.3.- Comprobación en desmontes
OLA042 | Presión de hinchamiento de un suelo en edómetro | * | UNE 103602 | PLIEGO PROYECTO / ICAFIR |  |  |  | 2.000 m | A juicio de Dirección de Obra para verificación, en su caso, de otras características geotécnicas del proyecto
OLA045 | Ensayo de corte directo en suelos (sin consolidar y sin drenaje) |  | UNE 103401 | PLIEGO PROYECTO / ICAFIR
2.- ESTABILIZACIÓN DE SUELOS CON CAL O CEMENTO
2.1.- Control de procedencia de los materiales
2.1.1.- Cal
000 | Se exigirá etiqueta de marcado CE y Declaración de Prestaciones |  |  |  | 1 | Procedencia | 1 | Procedencia
OLB024 OLB025 | Análisis químico de la cal (MgO, CaO, CO2 ) |  | UNE-EN 459-2 | PLIEGO PROYECTO / PG-3 | 1 | Tipo / Mes / 200 t | 1 | Tipo
OLB020 | Contenido de cal útil como Ca (OH)2 |  | UNE-EN 459-2 | PLIEGO PROYECTO / PG-3 | 1 | Tipo / Mes / 200 t | 1 | Tipo
OLB018 | Tamaño de partícula |  | UNE-EN 459-2 | PLIEGO PROYECTO / PG-3 | 1 | Tipo / Mes / 200 t | 1 | Tipo
2.1.2.- Cemento
000 | Se exigirá etiqueta de marcado CE y Declaración de Prestaciones (solo en el caso de cementos sujetos al marcado CE) |  | RC-16. Anejo I |  | 1 | Procedencia | 1 | Procedencia
OLB002 | Resistencias mecánicas | * | UNE-EN 196-1 | PLIEGO PROYECTO / RC-16 | 1 | Tipo / 200 t o mes | 1 | Tipo | *En el caso de cementos en posesión del marcado CE y/o sello de calidad se podrá eximir, a juicio del Director de Obra, de la realización de los ensayos. ** Para cementos resistentes a los sulfatos y al agua de mar ***Para cementos puzolánicos
OLB005 | Pérdida por calcinación de cementos |  | UNE-EN 196-2 | PLIEGO PROYECTO / RC-16 |  | Tipo / 200 t o mes |  | Tipo
OLB010 | Determinación cuantitativa de los componentes del cemento | * ** | UNE 80216 | PLIEGO PROYECTO / RC-16 |  | Tipo / 200 t o mes |  | Tipo
OLB009 | Ensayo de puzolanicidad | * *** | UNE-EN 196-5 | PLIEGO PROYECTO / RC-16 |  | Tipo / 200 t o mes |  | Tipo
OLB007 | Contenido de sulfatos | * | UNE-EN 196-2 | PLIEGO PROYECTO / RC-16 |  | Tipo / 200 t o mes |  | Tipo
OLB006 | Contenido de cloruros |  | UNE-EN 196-2 | PLIEGO PROYECTO / RC-16 |  | Tipo / 200 t o mes |  | Tipo
OLB008 | Residuo insoluble en ácido clorhídrico y carbonato de sodio |  | UNE-EN 196-2 | PLIEGO PROYECTO / RC-16 |  | Tipo / 200 t o mes |  | Tipo
OLB004 | Estabilidad en volumen en cementos |  | UNE-EN 196-3 | PLIEGO PROYECTO / RC-16 | 1 | Tipo / 200 t o mes | 1 | Tipo
OLB003 | Tiempo de fraguado en cementos |  | UNE-EN 196-3 | PLIEGO PROYECTO / RC-16 | 1 | Tipo / 200 t o mes | 1 | Tipo
2.1.3. - Suelo. Control de procedencia
2.1.3.1.- Estabilización para la formación de explanadas
OLA003 | Análisis granulométrico de suelos | * | UNE 103101 | PLIEGO PROYECTO / PG-3 | 4 | Procedencia | 1 | Procedencia | * Se ensayará una muestra más por cada 5.000 m3 o fracción, de exceso sobre 20.000 m3 de suelo. ** Muestra remoldeada ensayo Próctor normal
OLA008 OLA009 | Límites de Atterberg |  | UNE 103103 UNE 103104 | PLIEGO PROYECTO / PG-3 | 4 | Procedencia | 1 | Procedencia
OLA014 | Contenido de materia orgánica en suelos |  | UNE 103204 | PLIEGO PROYECTO / PG-3 | 4 | Procedencia | 1 | Procedencia
OLA016 | Contenido de sulfatos solubles en suelos |  | UNE 103201 | PLIEGO PROYECTO / PG-3 | 4 | Procedencia | 1 | Procedencia
OLD052 | Contenido de carbonatos | * | UNE 103200 | PLIEGO PROYECTO / PG-3 | 4 | Procedencia | 1 | Procedencia
OLA006 | Ensayo de compactación. Próctor normal |  | UNE 103500 | PLIEGO PROYECTO / PG-3 | 4 | Procedencia | 1 | Procedencia
OLA041 | Ensayo de hinchamiento libre en edómetro | * ** | UNE 103601 Apdo. 512.2.4.5 PG-3 | PLIEGO PROYECTO / PG-3 | 4 | Procedencia | 1 | Procedencia
OLA039 | Ensayo de colpaso en suelos | * ** | UNE 103406 Apdo. 512.2.4.6 PG-3 | PLIEGO PROYECTO / PG-3 | 4 | Procedencia | 1 | Procedencia
2.1.3.2.- Estabilización para formación de rellenos tipo terraplén
OLA003 | Análisis granulométrico de suelos |  | UNE 103101 | PLIEGO PROYECTO / PG-3 | 1 | 5.000 m3 | 1 | 10.000 m3
OLA008 OLA009 | Límites de Atterberg |  | UNE 103103 UNE 103104 | PLIEGO PROYECTO / PG-3 | 1 | 5.000 m3 | 1 | 10.000 m3
OLA004 | Determinación en laboratorio del Índice C.B.R. de un suelo |  | UNE 103502 | PLIEGO PROYECTO / PG-3 | 1 | 10.000 m3 | 1 | 10.000 m3
OLA014 | Contenido de materia orgánica en suelos |  | UNE 103204 | PLIEGO PROYECTO / PG-3 | 1 | 10.000 m3 | 1 | 10.000 m3
OLA015 | Contenido de sales solubles en suelos |  | NLT-114 | PLIEGO PROYECTO / PG-3 | 1 | 10.000 m3 | 1 | 10.000 m3
OLA017 | Contenido de yeso en suelos | * | NLT-115 | PLIEGO PROYECTO / PG-3 |  | 10.000 m3 |  | 10.000 m3 | Si sales solubles >1%
OLA016 | Contenido de sulfatos solubles en suelos | * | UNE 103201 | PLIEGO PROYECTO / PG-3 | 1 | Procedencia | 1 | Procedencia | La determinación de los sulfatos solubles se realiza para comprobar si supera el 0,7%
OLD052 | Contenido de carbonatos |  | UNE 103200 | PLIEGO PROYECTO / PG-3 | 1 | Procedencia | 1 | Procedencia
OLA006 | Ensayo de compactación. Próctor normal |  | UNE 103500 | PLIEGO PROYECTO / PG-3 | 1 | 10.000 m3 | 1 | 10.000 m3
OLA041 | Ensayo de hinchamiento libre en edómetro |  | UNE 103601 | PLIEGO PROYECTO / PG-3 | 1 | 10.000 m3 | 1 | 10.000 m3
OLA039 | Ensayo de colapso en suelos | * | NLT-254 | PLIEGO PROYECTO / PG-3 | 1 | 10.000 m3 | 1 | 10.000 m3 | Muestra remoldeada ensayo Próctor normal
2.2.- Control de ejecución
2.2.1.- Suelo
OLA007 | Humedad natural |  | UNE 103300 | PLIEGO PROYECTO / PG-3 | 2 | Día
OLA035 | Eficacia de disgregación. (Antes de estabilización) |  | UNE-EN 933-1 | PLIEGO PROYECTO / PG-3 | 1 | Día | 1 | 5.000 m3 / Día
2.2.2.- Agua
OLB031 | Determinación del contenido en aceites y grasas en el agua | * | UNE 7235 | PLIEGO PROYECTO / EHE-08 | 1 | Tipo / Procedencia |  | Tipo / Procedencia | En el caso de agua procedente de la red de abastecimiento de agua potable, no será necesaria la realización de los ensayos
OLB030 | Determinación de hidratos de carbono en agua |  | UNE 7132 | PLIEGO PROYECTO / EHE-08 | 1 | Tipo / Procedencia |  | Tipo / Procedencia
OLB029 | Determinación de cloruros en el agua |  | UNE 7178 | PLIEGO PROYECTO / EHE-08 | 1 | Tipo / Procedencia |  | Tipo / Procedencia
OLB036 | Determinación del contenido total de sulfatos en agua |  | UNE 83956 | PLIEGO PROYECTO / EHE-08 | 1 | Tipo / Procedencia |  | Tipo / Procedencia
OLB037 | Determinación del contenido total de sustancias disueltas en agua |  | UNE 83957 | PLIEGO PROYECTO / EHE-08 | 1 | Tipo / Procedencia |  | Tipo / Procedencia
OLB032 | pH del agua |  | UNE 83952 | PLIEGO PROYECTO / EHE-08 | 1 | Tipo / Procedencia |  | Tipo / Procedencia
2.3.- Dosificación de la mezcla
209 | Fórmula de trabajo para estabilización de suelo con cal | * | Según punto 4 de: Recomendaciones suelo-cal. AOPJA | PLIEGO PROYECTO / PG-3 | 1 | Tipo / Suelo | 1 | Tipo / Suelo | Con al menos 3 porcentajes distintos de cal o cemento.
210 | Fórmula de trabajo para estabilización de suelo con cemento |  | Apdo. 512.5.1 PG-3 | PLIEGO PROYECTO / PG-3 | 1 | Tipo / Suelo | 1 | Tipo / Suelo
OLA030 | Plazo de trabajabilidad | * | UNE EN 13286-42 | PLIEGO PROYECTO / PG-3 | 1 | Tipo / Suelo | 1 | Tipo / Suelo | Solo para estabilización de suelo con cemento
2.4.- Control de ejecución (suelo estabilizado con cal)
OLA008 OLA009 | Límites de Atterberg | * | UNE 103103 UNE 103104 | PLIEGO PROYECTO / PG-3 | 1 | 20.000 m3 | 1 | 20.000 m3 | En el caso de suelos plásticos, para formación de rellenos tipo terraplén
OLD061 | pH en suelos | * | UNE-EN ISO 10390 | PLIEGO PROYECTO / PG-3 | 1 | 5.000 m3 | 1 | 5.000 m3 | La determinación se realizará en la parte superior e inferior de la tongada
OLA028 | Contenido en cal del suelo estabilizado | * | Según anejo nº 3 de "Verificación de inicio de unidad de obra: Estabilización de suelo con cal". AOPJA | PLIEGO PROYECTO / PG-3 | 1 | 5.000 m3 | 1 | 5.000 m3
OLA034 OLA032 | Determinación del Índice C.B.R., a 1, 4 y 7 días | * | UNE 103502 UNE-EN 13286-51 Según Recomendaciones suelo-cal AOPJA | PLIEGO PROYECTO / PG-3 | 2 | Día/500 m/3.500 m2 | 1 | Día/500 m/3.500 m2 | Las probetas se fabricarán según el procedimiento descrito en la UNE-EN 13286-51
OLA005 | Ensayo de compactación. Próctor modificado |  | UNE 103501 | PLIEGO PROYECTO / PG-3 | 1 | 10.000 m3 / Semana | 1 | 10.000 m3 / Semana
OLA041 | Ensayo de hinchamiento libre en edómetro | * | UNE 103601 | PLIEGO PROYECTO / PG-3 | 1 | 10.000 m3 / Semana | 1 | 20.000 m3 / Semana | Los ensayos de hinchamiento y colapso se realizarán en el caso de que los presente el suelo a estabilizar
OLA039 | Ensayo de colapso en suelos |  | UNE 103406 | PLIEGO PROYECTO / PG-3 | 1 | 10.000 m3 / Semana | 1 | 20.000 m3 / Semana
OLA037 | Expansión volumétrica (Ensayo de hinchamiento acelerado) | * | UNE-EN 13286-49 | PLIEGO PROYECTO / PG-3 |  | 10.000 m3 / Semana |  | Tipo / Suelo | En el caso de que el suelo presente un contenido en SO3 > 0,7 %.
OLA011 | Densidad y humedad "in situ" | * | UNE 103900 | PLIEGO PROYECTO / PG-3 | 7 | Día / 500 m / 3.500m2 / 5.000 m2 / 10.000 m2 | 5 | 5.000 m2 / 10.000 m2 | 3.500 m2 en explanadas y coronación de terraplén. 5.000 m2 en rellenos de terraplén de < 5 m de altura. 10.000 m2 en rellenos de terraplén de > 5 m de altura
2.5.- Control de ejecución (suelo estabilizado con cemento)
207 | Dosificación de cemento (m2 suelo estabilizado) |  | Apdo. 512.9.2 PG-3 | PLIEGO PROYECTO / PG-3 | 2 | Día | 1 | Día
OLA031 | Resistencia a compresión simple (a 7 días) | * | UNE-EN 13286-41 UNE-EN 13286-51 | PLIEGO PROYECTO / PG-3 | 2 | Día / 500 m / 3.500 m2 | 1 | Día / 500 m / 3.500 m2 | Para suelos tipo S-EST3. Las probetas se fabricarán según el procedimiento descrito en la UNE-EN 13286-51 y con la densidad exigida en obra
OLA004 OLA032 | Determinación del Índice C.B.R., a 7 días | * | UNE 103502 UNE-EN 13286-51 | PLIEGO PROYECTO / PG-3 | 2 | Día / 500 m / 3.500 m2 | 1 | Día / 500 m / 3.500 m2 | Índice C.B.R. para suelos tipo S-EST1 y S-EST2. Las probetas se fabricarán según el procedimiento descrito en la UNE-EN 13286-51 y con la densidad exigida en obra
OLA005 | Ensayo de compactación. Próctor modificado |  | UNE 103501 | PLIEGO PROYECTO / PG-3 | 1 | 10.000 m3 / Semana | 1 | 10.000 m3 / Semana
OLA041 | Ensayo de hinchamiento libre en edómetro | * | UNE 103601 | PLIEGO PROYECTO / PG-3 | 1 | 10.000 m3 / Semana | 1 | 20.000 m3 / Semana | En los casos que se den en el material a estabilizar
OLA039 | Ensayo de colapso en suelos |  | UNE 103406 | PLIEGO PROYECTO / PG-3 | 1 | 10.000 m3 / Semana | 1 | 20.000 m3 / Semana | En los casos que se den en el material a estabilizar
OLA037 | Expansión volumétrica (Ensayo de hinchamiento acelerado) | * | UNE-EN 13286-49 | PLIEGO PROYECTO / PG-3 |  | 10.000 m3 / Semana |  | 45.000 m3 / Mes | En el caso de que el suelo presente un contenido en SO3 > 0,7 %.
OLA036 | Resistencia a la tracción indirecta |  | UNE-EN 13286-42 | PLIEGO PROYECTO / PG-3 |  | 10.000 m3 / Semana |  | 45.000 m3 / Mes
OLA008 OLA009 | Límites de Atterberg | * | UNE 103103 UNE 103104 | PLIEGO PROYECTO / PG 3 | 1 | 20.000 m3 | 1 | 45.000 m3 | En el caso de suelos plásticos, para formación de rellenos tipo terraplén
OLA011 | Densidad y humedad "in situ" | * | UNE-EN 103900 | PLIEGO PROYECTO / PG-3 | 7 | Día / 500 m / 3.500m2 / 5.000 m2 / 10.000 m2 | 5 | 5.000 m2 / 10.000 m2 | 3.500 m2 en explanadas y coronación de terraplén. 5.000 m2 en rellenos de terraplén de < 5 m de altura. 10.000 m2 en rellenos de terraplén de > 5 m de altura
2.6.- Control de recepción de la unidad terminada
OLA013 | Carga con placa estática | * | UNE 103808 | PLIEGO PROYECTO / PG-3 | 1 | Día / 500 m / 3.500 m2 | 1 | 10.000 m2 | 3.500 m2 en explanadas y coronación de terraplén. 5.000 m2 en rellenos de terraplén de < 5 m de altura. 10.000 m2 en rellenos de terraplén de > 5 m de altura
3.- TERRAPLENES
3.1.- Identificación y control de los suelos naturales
OLA006 | Ensayo de compactación. Próctor normal | * | UNE 103500 | PLIEGO PROYECTO / PG-3 | 1 | 5.000 m3 / 10.000 m3 | 1 | 10.000 m3 | En control de producción el proctor normal se realizará cada 10.000 m3 y cada 5.000 m3 si es criterio para el control de compactación
OLA005 | Ensayo de compactación. Próctor modificado |  | UNE 103501 | PLIEGO PROYECTO / PG-3 | 1 | 5.000 m3 | 1 | 10.000 m3 | Uno u otro según especifique el Pliego del Proyecto
OLA003 | Análisis granulométrico de suelos |  | UNE 103101 | PLIEGO PROYECTO / PG-3 | 1 | 5.000 m3 | 1 | 10.000 m3
OLA008 OLA009 | Límites de Atterberg |  | UNE 103103 UNE 103104 | PLIEGO PROYECTO / PG-3 | 1 | 5.000 m3 | 1 | 10.000 m3
OLA004 | Determinación en laboratorio del Índice C.B.R. de un suelo |  | UNE 103502 | PLIEGO PROYECTO / PG-3 | 1 | 10.000 m3 | 1 | 10.000 m3
OLA014 | Contenido de materia orgánica en suelos |  | UNE 103204 | PLIEGO PROYECTO / PG-3 | 1 | 10.000 m3 | 1 | 10.000 m3
OLA015 | Contenido de sales solubles en suelos |  | NLT-114 | PLIEGO PROYECTO / PG-3 | 1 | 10.000 m3 | 1 | 10.000 m3
OLA017 | Contenido de yeso en suelos | * | NLT-115 | PLIEGO PROYECTO / PG-3 |  | 10.000 m3 |  | 10.000 m3 | Si sales solubles >1%
OLA041 | Ensayo de hinchamiento libre en edómetro |  | UNE 103601 | PLIEGO PROYECTO / PG-3 | 1 | 10.000 m3 | 1 | 10.000 m3
OLA039 | Ensayo de colapso en suelos | * | NLT-254 | PLIEGO PROYECTO / PG-3 | 1 | 10.000 m3 | 1 | 10.000 m3 | Para suelos tolerables y/o si el contenido en yeso > 2%. También en suelos susceptibles de colapso (monogranulares, etc)
OLA012 | Densidad relativa de las partículas de un suelo |  | UNE 103302 | PLIEGO PROYECTO / PG-3 | 1 | 10.000 m3 | 1 | 20.000 m3
3.2.- Identificación de los suelos RCD
3.2.1.- Control de procedencia. Suelos RCD
000 | Se exigirá que el suministrador es gestor de valorización, etiqueta de producto, certificado de garantía y certificado de suministro. |  |  |  | 1 | Procedencia | 1 | Procedencia
2000 | Verificación planta de tratamiento de RCD |  | Modelo de AOPJA |  | 1 | Planta | 1 | Planta
OLA006 | Ensayo de compactación. Próctor normal | * | UNE 103500 | PLIEGO PROYECTO / RECOMENDACIONES AOPJA PARA EL EMPLEO DE ÁRIDOS RCD | 1 | Por procedencia | 1 | Por procedencia | Uno u otro según especifique el Pliego del Proyecto
OLA005 | Ensayo de compactación. Próctor modificado | * | UNE 103501 |  | 1 |  | 1 |  | Uno u otro según especifique el Pliego del Proyecto
OLA003 | Análisis granulométrico de suelos |  | UNE 103101 |  | 1 |  | 1
OLA008 OLA009 | Límites de Atterberg |  | UNE 103103 UNE 103104 |  | 1 |  | 1
OLA004 | Determinación en laboratorio del Índice C.B.R. de un suelo |  | UNE 103502 |  | 1 |  | 1
OLA014 | Contenido de materia orgánica en suelos |  | UNE 103204 |  | 1 |  | 1
OLA015 | Contenido de sales solubles en suelos |  | NLT-114 |  | 1 |  | 1
OLA017 | Contenido de yeso en suelos |  | NLT-115 |  | 1 |  | 1
OLA041 | Ensayo de hinchamiento libre en edómetro |  | UNE 103601 |  | 1 |  | 1
OLA039 | Ensayo de colapso en suelos | * | NLT-254 |  | 1 |  | 1 |  | Para suelos tolerables y/o si el contenido en yeso > 2%. También en suelos susceptibles de colapso (monogranulares, etc)
OLA012 | Densidad relativa de las partículas de un suelo |  | UNE 103302 |  | 1 |  | 1
3.2.2.- Control de ejecución. Suelos RCD
OLA006 | Ensayo de compactación. Próctor normal | * | UNE 103500 | PLIEGO PROYECTO / RECOMENDACIONES AOPJA PARA EL EMPLEO DE ÁRIDOS RCD | 1 | 1.000 m3 | 1 | 1.000 m3 | Uno u otro según especifique el Pliego del Proyecto
OLA005 | Ensayo de compactación. Próctor modificado | * | UNE 103501 |  | 1 | 1.000 m3 | 1 | 10.000 m3 | Uno u otro según especifique el Pliego del Proyecto
OLA003 | Análisis granulométrico de suelos |  | UNE 103101 |  | 1 | 5.000 m3 | 1 | 10.000 m3
OLA008 OLA009 | Límites de Atterberg |  | UNE 103103 UNE 103104 |  | 1 | 5.000 m3 | 1 | 10.000 m3
OLA004 | Determinación en laboratorio del Índice C.B.R. de un suelo |  | UNE 103502 |  | 1 | 10.000 m3 | 1 | 10.000 m3
OLA014 | Contenido de materia orgánica en suelos |  | UNE 103204 |  | 1 | 10.000 m3 | 1 | 10.000 m3
OLA015 | Contenido de sales solubles en suelos |  | NLT-114 |  | 1 | 10.000 m3 | 1 | 10.000 m3
OLA017 | Contenido de yeso en suelos |  | NLT-115 |  | 1 | 10.000 m3 | 1 | 10.000 m3
OLA041 | Ensayo de hinchamiento libre en edómetro |  | UNE 103601 |  | 1 | 10.000 m3 | 1 | 10.000 m3
OLA039 | Ensayo de colapso en suelos | * | UNE 103406 |  | 1 | 10.000 m3 | 1 | 10.000 m3 | Para suelos tolerables y/o si el contenido en yeso > 2%. También en suelos susceptibles de colapso (monogranulares, etc)
OLA012 | Densidad relativa de las partículas de un suelo |  | UNE 103302 |  | 1 | 10.000 m3 | 1 | 10.000 m3
3.3.- Compactación
OLA011 | Densidad y humedad in situ en suelos y zahorras (franja central) |  | UNE 103900 | PLIEGO PROYECTO / PG-3 | 5 | 5.000 m2 | 5 | 5.000 m2
OLA011 | Densidad y humedad in situ en suelos y zahorras (franja de borde) |  | ASTM D-3017 ASTM D-2922 | PLIEGO PROYECTO / PG-3 | 1 | 100 m | 5
OLA013 | Carga con placa estática | * | NLT-357 | PLIEGO PROYECTO / PG-3 | 1 | 5.000 m2 | 1 | 10.000 m2 | En capas de asiento
4.- GEOTEXTILES (En superficie o drenes de banda)
000 | Se exigirá etiqueta de marcado CE y Declaración de Prestaciones |  |  |  | 1 | Tipo | 1 | Tipo
OLA135 | Resistencia a tracción y alargamiento a la carga máxima | * ** | UNE-EN ISO 10319 | PLIEGO PROYECTO / PG-3 |  | 10.000 m2 |  | Tipo/Fábrica | * Estos ensayos deberán ser realizados por laboratorios acreditados para estos ensayos según la norma UNE-EN ISO/IEC 17025. ** Estos ensayos se realizarán a juicio del Director de Obra
OLA144 | Resistencia al punzonamiento estático en geotextiles |  | UNE-EN ISO 12236 | PLIEGO PROYECTO / PG-3 |  | 10.000 m2 |  | Tipo/Fábrica
5.- PEDRAPLENES (Incluso piedra para encachados)
OLB041 | Análisis granulométrico | * | UNE-EN 933-1 | PLIEGO PROYECTO / PG-3 | 1 | 10.000 m3 | 1 | 20.000 m3 | Las condiciones granulométricas se referirán al material compactado
OLA051 | Forma de las partículas |  | Apdo. 331.4.4 PG-3 | PLIEGO PROYECTO / PG-3 | 1 | 10.000 m3 | 1 | 20.000 m3
OLB060 | Estabilidad de los áridos y fragmentos de roca frente a la acción de los ciclos de humedad-sequedad | * | NLT-260 | PLIEGO PROYECTO / PG-3 |  | Tipo / Procedencia |  | 20.000 m3 | A solicitud del Director de Obra
OLA052 | Estabilidad frente a la acción de desmoronamiento en agua |  | NLT-255 | PLIEGO PROYECTO / PG-3 | 1 | Tipo / Procedencia | 1 | 20.000 m3
OLA013 | Carga con placa estática | * | NLT-357 | PLIEGO PROYECTO / PG-3 |  | 10.000 m3 |  | 10.000 m3 | A criterio de Dirección de Obra y en función del tamaño máximo del material del pedraplén
OLA048 | Ensayo de huella |  | NLT-256 | PLIEGO PROYECTO / PG-3 |  | 10.000 m3 |  | 10.000 m3
6.- ESCOLLERAS
000 | Se exigirá etiqueta de marcado CE y Declaración de Prestaciones |  |  |  | 1 | Procedencia | 1 | Procedencia
OLB061 | Muestreo y reducción de muestras |  | UNE-EN 13383-2 | PLIEGO PROYECTO / PG-3 | 1 | 10.000 m3 | 1 | 20.000 m3
OLB074 | Análisis granulométrico de material para escollera |  | UNE-EN 13383-2 | PLIEGO PROYECTO / PG-3 | 1 | 10.000 m3 | 1 | 20.000 m3
OLB075 | Forma partículas en escollera |  | UNE-EN 13383-2 | PLIEGO PROYECTO / PG-3 | 1 | 20.000 m3 | 1 | 20.000 m3
OLB058 | Resistencia frente a disoluciones de sulfato magnésico |  | UNE-EN 1367-2 | PLIEGO PROYECTO / PG-3 | 1 | Tipo / Procedencia | 1 | 20.000 m3
OLA053 | Coeficiente de desgaste Los Ángeles |  | UNE-EN 1097-2 | PLIEGO PROYECTO / PG-3 | 1 | Tipo / Procedencia | 1 | 20.000 m3
OLB051 | Determinación de la densidad de partículas y absorción de agua. |  | UNE-EN 13383-2 | PLIEGO PROYECTO / PG-3 | 1 | Tipo / Procedencia | 1 | 20.000 m3
OLB062 | Resistencia a compresión uniaxial (incluyendo extracción y tallado del testigo) |  | UNE-EN 1926. Anexo A | PLIEGO PROYECTO / PG-3 | 1 | Tipo / Procedencia | 1 | 20.000 m3
OLB059 | Estabilidad frente a la acción de desmoronamiento en agua | * | NLT-255 | PLIEGO PROYECTO / PG-3 |  | Tipo / Procedencia |  | 20.000 m3 | En el caso de contacto con flujos de agua
OLB060 | Estabilidad frente a la acción de los ciclos humedad sequedad (25 ciclos) | * | NLT-260 | PLIEGO PROYECTO / PG-3 |  | Tipo / Procedencia |  | 20.000 m3 | A criterio de Dirección de Obra en el caso de contacto con flujos de agua
7.- GRAVAS PARA DRENES VERTICALES (Mejora del terreno)
OLB041 | Análisis granulométrico |  | UNE-EN 933-1 | PLIEGO PROYECTO / PG-3 | 1 | 500 m3 | 1 | 2.000 m3
OLA049 | Coeficiente de uniformidad |  | UNE-EN 933-1 + I.T. Apdo. 421.2.2 PG-3 | PLIEGO PROYECTO / PG-3 | 1 | 500 m3 | 1 | 2.000 m3
OLA050 | Condición de filtro |  | UNE-EN 933-1 + I.T. Apdo. 421.2.2 PG-3 | PLIEGO PROYECTO / PG-3 | 1 | 500 m3 | 1 | 2.000 m3
OLA053 | Coeficiente de desgaste Los Ángeles |  | UNE-EN 1097-2 | PLIEGO PROYECTO / PG-3 | 1 | Procedencia | 1 | Procedencia
OLB044 | Equivalente de arena de áridos |  | UNE-EN 933-8 | PLIEGO PROYECTO / PG-3 | 1 | Procedencia | 1 | Procedencia
OLA008 OLA009 | Límites de Atterberg |  | UNE 103103 UNE 103104 | PLIEGO PROYECTO / PG-3 | 1 | Procedencia | 1 | Procedencia
8.- ESTRUCTURAS DE SUELO REFORZADO (Tierra armada y similares)
8.1.- Control del material de relleno
8.1.1.- Control de procedencia del material de relleno
OLA045 | Ensayo de corte directo en suelos (sin consolidar y sin drenaje) | * | UNE 103401 | PLIEGO PROYECTO / M.P.E.E.S.R. | 2 | Tipo / Procedencia |  |  | Si el cernido por el tamiz UNE 0,05 > 15% y si el porcentaje en peso de partículas de tamaños inferiores a 15 µ está comprendido entre el 10-20%
OLB088 | Contenido de sulfuros | * | I.T. | PLIEGO PROYECTO / M.P.E.E.S.R. | 2 | Tipo / Procedencia | 1 | Tipo / Procedencia | Si hay indicios de presencia de sulfuros
OLA022 | Determinación resistividad | * | I.T. | PLIEGO PROYECTO / M.P.E.E.S.R. | 2 | Tipo / Procedencia | 1 | Tipo / Procedencia | En suelo saturado durante una hora a 20ºC
OLB067 | Contenido en cloruros solubles en agua en áridos | * | UNE-EN 1744-1 | PLIEGO PROYECTO / M.P.E.E.S.R. |  | Tipo / Procedencia |  | Tipo / Procedencia | En el caso de que la Resistividad < 5000 Ω.cm
OLB070 | Contenido en sulfatos solubles en agua |  | UNE-EN 1744-1 | PLIEGO PROYECTO / M.P.E.E.S.R. |  | Tipo / Procedencia |  | Tipo / Procedencia
OLA010 | Equivalente de arena de áridos |  | UNE-EN 933-8 | PLIEGO PROYECTO / M.P.E.E.S.R. | 2 | Tipo / Procedencia | 1 | Tipo / Procedencia
OLA006 | Ensayo de compactación. Próctor normal |  | UNE 103500 | PLIEGO PROYECTO / M.P.E.E.S.R. | 2 | Tipo / Procedencia | 1 | Tipo / Procedencia
OLA003 | Análisis granulométrico de suelos |  | UNE 103101 | PLIEGO PROYECTO / M.P.E.E.S.R. | 2 | Tipo / Procedencia | 1 | Tipo / Procedencia
OLD061 | pH en suelos |  | UNE-EN ISO 10390 | PLIEGO PROYECTO / M.P.E.E.S.R. | 2 | Tipo / Procedencia | 1 | Tipo / Procedencia
OLA014 | Contenido de materia orgánica en suelos |  | UNE 103204 | PLIEGO PROYECTO / M.P.E.E.S.R. | 2 | Tipo / Procedencia | 1 | Tipo / Procedencia
8.1.2.- Control de ejecución del relleno
OLA010 | Equivalente de arena en áridos |  | UNE-EN 933-8 | PLIEGO PROYECTO / M.P.E.E.S.R. | 2 | 500 m3 / 2 Días | 1 | 1.500 m3 / 4 Días
OLA022 | Determinación resistividad | * | I.T. | PLIEGO PROYECTO / M.P.E.E.S.R. | 1 | 500 m3 / 2 Días | 1 | 1.500 m3 / 4 Días | En suelo saturado durante una hora a 20ºC
OLB067 | Contenido en cloruros solubles en agua en áridos | * | UNE-EN 1744-1 | PLIEGO PROYECTO / M.P.E.E.S.R. |  | 500 m3 / 2 Días |  | 1.500 m3 / 4 Días | En el caso de que la Resistividad < 5000 Ωcm
OLB070 | Contenido en sulfatos solubles en agua |  | UNE-EN 1744-1 | PLIEGO PROYECTO / M.P.E.E.S.R. |  | 500 m3 / 2 Días |  | 1.500 m3 / 4 Días
OLA005 | Ensayo de compactación. Próctor modificado | * | UNE 103501 | PLIEGO PROYECTO / M.P.E.E.S.R. | 1 | 500 m3 / 2 Días | 1 | 1.500 m3 / 4 Días | Uno u otro según especificaciones de Proyecto
OLA006 | Ensayo de compactación. Próctor normal |  | UNE 103500 | PLIEGO PROYECTO / M.P.E.E.S.R. | 1 | 1.500 m3 / 4 Días | 1 | 5.000 m3 / Semana
OLA003 | Análisis granulométrico de suelos |  | UNE 103101 | PLIEGO PROYECTO / M.P.E.E.S.R. | 1 | 1.500 m3 / 4 Días | 1 | 5.000 m3 / Semana
OLD061 | pH en suelos |  | UNE-EN ISO 10390 | PLIEGO PROYECTO / M.P.E.E.S.R. | 1 | 1.500 m3 / 4 Días | 1 | 5.000 m3 / Semana
OLA014 | Contenido de materia orgánica en suelos |  | UNE 103204 | PLIEGO PROYECTO / M.P.E.E.S.R. | 1 | 1.500 m3 / 4 Días | 1 | 5.000 m3 / Semana
8.2.- Características de los flejes
5006 | Certificado del material de flejes |  | M.P.E.E.S.R. | PLIEGO PROYECTO / M.P.E.E.S.R. | 1 | Tipo / Partida | 1 | Tipo / Partida
5009 | Comprobación dimensional (flejes) |  | M.P.E.E.S.R. | PLIEGO PROYECTO / M.P.E.E.S.R. | 1 | Tipo / Partida | 1 | Tipo
OLC092 | Comprobación del aspecto superficial del recubrimiento (flejes) |  | M.P.E.E.S.R. UNE-EN ISO 1461 | PLIEGO PROYECTO / M.P.E.E.S.R. | 1 | Tipo / Partida | 1 | Tipo
OLC094 | Espesor del galvanizado (Método magnético) |  | UNE-EN ISO 2178 | PLIEGO PROYECTO / M.P.E.E.S.R. | 1 | 1.000 m | 1 | Tipo
8.3.- Compactación del relleno
OLA011 | Densidad y humedad in situ en suelos y zahorras (franja central) |  | UNE 103900 | PLIEGO PROYECTO / M.P.E.E.S.R. | 5 | 3.000 m2 / Día | 5 | 3.500 m2
OLA011 | Densidad y humedad in situ en suelos y zahorras (zonas especiales) | * |  | PLIEGO PROYECTO / M.P.E.E.S.R. | 5 | 1.500 m2 / Día |  |  | Parte minoritaria del volumen de relleno, que se exige compactación mayor que el resto (Ejem. zonas de anchura reducida)
OLA011 | Densidad y humedad in situ en suelos y zahorras (franja de borde) | * |  | PLIEGO PROYECTO / M.P.E.E.S.R. | 5 | 500 m / Día |  |  | Zona comprendida entre el paramento y un plano paralelo a éste a una distancia de 1,5 metros
8.4.- Control de escamas de hormigón
000 | Se exigirá etiqueta de marcado CE y Declaración de Prestaciones |  |  |  | 1 | Procedencia | 1 | Procedencia
9.- ANCLAJES DE ESTABILIZACIÓN DEL TERRENO
9.1.- Identificación de los aceros
9.1.1.- Barras corrugadas
Control documental
000 | Se exigirá etiqueta de marcado CE y Declaración de Prestaciones cuando entre en vigor |  |  | PLIEGO PROYECTO / CodE | 1 | Tipo / Fabricante | 1 | Tipo / Fabricante
5027 | Distintivo de calidad oficialmente reconocido |  | CodE | PLIEGO PROYECTO / CodE | 1 | Partida | 1 | Partida | En caso de presentación de este documento no será necesaria la realización de ensayos
5005 | Certificado de adherencia en barras de acero corrugado |  | UNE-EN 10080. Anexo C | PLIEGO PROYECTO / CodE | 1 | Partida | 1 | Partida
Control mediante ensayos
OLC002 | Características geométricas de barras de acero corrugado | * | UNE-EN 10080 | PLIEGO PROYECTO / CodE | 2 | 30 Tm | 1 | 30 Tm | * En el caso de posesión de distintivo de calidad según CodE, no será necesaria la realización de estos ensayos. ** En caso de que la medición sea inferior a 300 toneladas, se tomarán sólo dos muestras por diámetro.
OLC007 | Doblado simple, doblado-desdoblado en barras de acero corrugado |  | UNE-EN ISO 15630-1 | PLIEGO PROYECTO / CodE | 2 | 30 Tm | 1 | 30 Tm
OLC008 | Ensayo de tracción en barras de acero corrugado | * ** | UNE-EN ISO 15630-1 UNE-EN ISO 6892-1 | PLIEGO PROYECTO / CodE | 2 | 30 Tm | 1 | 30 Tm
9.1.2.- Cordones
Control documental
000 | Se exigirá etiqueta de marcado CE y Declaración de Prestaciones cuando entre en vigor |  |  | PLIEGO PROYECTO / CodE | 1 | Tipo / Fabricante | 1 | Tipo / Fabricante
5027 | Distintivo de calidad oficialmente reconocido | * | CodE | PLIEGO PROYECTO / CodE | 1 | Partida | 1 | Partida | En caso de presentación de este documento ne será necesaria la realización de ensayos de producción
5025 | Se exigirá certificado de conformidad frente a corrosión bajo tensión | * | CodE | PLIEGO PROYECTO / CodE | 1 | Partida | 1 | Partida | Sólo se exigirá para suministros superiores a 100 Tm
5026 | Se exigirá copia del certificado de trazabilidad | * | CodE | PLIEGO PROYECTO / CodE | 1 | Partida | 1 | Partida | Sólo se exigirá para suministros superiores a 100 Tm
Control mediante ensayos
OLC015 | Ensayo de tracción determinando resistencia, límite elástico y alargamiento, estricción y módulo de elasticidad | * | UNE-EN ISO 15630-3 | PLIEGO PROYECTO / CodE | 2 | Diámetro | 2 | Diámetro | En el caso de posesión de distintivo de calidad oficialmente reconocido, no será necesaria la realización de estos ensayos en control de producción
9.2.- Caracterización de la lechada de inyección
OLB121 | Fluidez de lechada de inyección |  | UNE-EN 445 | PLIEGO PROYECTO / CodE | 1 | Día | 1 | Semana
| Exudación y variación de volumen (ensayo de la mecha inducida) |  | UNE-EN 445 | PLIEGO PROYECTO / CodE | 1 | Día | 1 | Semana
OLB124 | Resistencia a compresión |  | UNE-EN 445 | PLIEGO PROYECTO / CodE | 2 | Semana | 1 | Semana
9.3.- Control de puesta en carga de anclajes
3112 | Ensayo de puesta en carga de un anclaje (ensayo de adecuación o idoneidad) | * | NLT 257-258 | PLIEGO PROYECTO / PG-3 | 3 | Tipo anclaje / Tipo terreno | 3 | Tipo anclaje / Tipo terreno | Se realizarán al menos 3 ensayos de idoneidad en condiciones idénticas a los anclajes en obra
3113 | Ensayo de puesta en carga de un anclaje (ensayo de aceptación) | * | NLT 257-258 | PLIEGO PROYECTO / PG-3 | 1 | Anclaje | 1 | 10 Anclajes | Se utilizará igual método de puesta en carga que el utilizado para los ensayos de idoneidad. No se realizará este ensayo en los anclajes donde se haya ejecutado el ensayo de adecuación o idoneidad
9.4.- Control de las instalaciones
3000 | Verificación equipo de tesado |  | Modelo de AOPJA | PLIEGO PROYECTO / PG-3 | 1 | Equipo | 1 | Equipo
Note on B174: mjsierra: AQUÍ NOS QUEDAMOS

## OBRAS DE DRENAJE
CÓDIGO | ENSAYO | OBSERVACIONES | NORMA O PROCEDIMIENTO | NORMATIVA CONTROL PRODUCCIÓN |  |  | PLAN DE ENSAYOS DE RECEPCIÓN |  | OBSERVACIONES
|  |  |  | REFERENCIA | ENSAYOS |  | ENSAYOS
[5 empty] | Nº | TAMAÑO LOTE | Nº | TAMAÑO LOTE
CAPÍTULO II: OBRAS DE DRENAJE
1.- ZANJAS DRENANTES
1.1.- Identificación del material drenante
OLB041 | Análisis granulométrico de material granular |  | UNE-EN 933-1 | PLIEGO PROYECTO / PG-3 | 1 | 500 m3 | 1 | 1.000 m3
OLA050 | Condición de filtro |  | Apdo. 421.2.2 PG-3 | PLIEGO PROYECTO / PG-3 | 1 | 500 m3 | 1 | 1.000 m3
OLA049 | Coeficiente de uniformidad |  | Apdo. 421.2.2 PG-3 | PLIEGO PROYECTO / PG-3 | 1 | 500 m3 | 1 | 1.000 m3
OLA008 OLA009 | Límites de Atterberg |  | UNE 103103 UNE 103104 | PLIEGO PROYECTO / PG-3 | 1 | 500 m3 | 1 | 1.000 m3
OLB044 | Equivalente de arena de áridos |  | UNE-EN 933-8 | PLIEGO PROYECTO / PG-3 | 1 | 500 m3 | 1 | 1.000 m3
OLA053 | Coeficiente de desgaste Los Ángeles |  | UNE-EN 1097-2 | PLIEGO PROYECTO / PG-3 | 1 | Procedencia | 1 | Procedencia
1.2.- Identificación del geotextil
000 | Se exigirá etiqueta de marcado CE y Declaración de Prestaciones |  |  |  | 1 | Tipo | 1 | Tipo
OLA135 | Resistencia a tracción y alargamiento a la carga máxima | * ** | UNE-EN ISO 10319 | PLIEGO PROYECTO / PG-3 |  | 10.000 m2 |  | Tipo / Fábrica | * Estos ensayos deberán ser realizados por laboratorios acreditados para estos ensayos según la norma UNE-EN ISO/IEC 17025. ** Estos ensayos se realizarán a juicio del Director de Obra
OLA144 | Resistencia al punzonamiento estático en geotextiles |  | UNE-EN ISO 12236 | PLIEGO PROYECTO / PG-3 |  | 10.000 m2 |  | Tipo / Fábrica
1.3.- Identificación del tubo drenante
1.3.1.-Tubos de PVC
OLA158 | Aspecto y Características geométricas (Diámetro exterior, ovalación, longitud, y espesor de pared) | * | UNE-EN 1401-1 | PLIEGO PROYECTO / P.P.T.G.T.S.P. | 1 | Diámetro / Tipo / Fábrica |  |  | Sólo se ensayarán en Control de Producción. Si el producto posee Sello de Calidad, se podrá eximir, a juicio del Director de Obra, de estos ensayos
OLA159 | Resistencia a choques externos | * | UNE-EN 744 | PLIEGO PROYECTO / P.P.T.G.T.S.P. | 1 | Diámetro / Tipo / Fábrica
1.3.2.- Tubos de polietileno de alta densidad
OLA155 | Aspecto y Características geométricas (Diámetro exterior, interior, longitud, y superficie de infiltración) | * | UNE-EN 12201 UNE-EN ISO 3126 | PLIEGO PROYECTO / P.P.T.G.T.S.P. | 1 | Diámetro / Tipo / Fábrica |  |  | Sólo se ensayarán en Control de Producción. Si el producto posee Sello de Calidad, se podrá eximir, a juicio del Director de Obra, de estos ensayos
OLA157 | Rigidez anular | * | UNE-EN ISO 9969 | PLIEGO PROYECTO / P.P.T.G.T.S.P. | 1 | Diámetro / Tipo / Fábrica
2.- TUBERÍAS DE HORMIGÓN (En masa o armado)
000 | Se exigirá etiqueta de marcado CE y Declaración de Prestaciones |  |  |  | 1 | Tipo / Fabricante | 1 | Tipo / Fabricante
3002 | Verificación planta prefabricados |  | Modelo de AOPJA |  | 1 | Planta | 1 | Planta
OLB125 | Características geométricas tubos prefabricados de hormigón |  | UNE-EN 1916 UNE 127916 | PLIEGO PROYECTO / P.P.T.G.T.S.P. | 1 | 100 m y Diámetro y Tipo | 1 | 200 m y Diámetro y Tipo
OLB150 | Resistencia mecánica (aplastamiento) | * | UNE-EN 1916 UNE 127916 | PLIEGO PROYECTO / P.P.T.G.T.S.P. | 1 | Diámetro / Tipo | 1 | Diámetro / Tipo | El ensayo podrá realizarse en la planta de prefabricados firmando el laboratorio la presencia y supervisión del mismo
3.- TUBERÍAS DE ACERO CORRUGADO Y GALVANIZADO
3.1.- Identificación de la chapa
5020 | Espesor de chapa |  | I.T. | PLIEGO PROYECTO / PG-3 | 5 | Diámetro / Tipo / Fábrica | 1 | Diámetro / Tipo / Fábrica
OLC094 | Calidad y espesor del galvanizado (chapa) |  | UNE-EN ISO 1461/UNE-EN ISO 2178 | PLIEGO PROYECTO / PG-3 | 5 | Diámetro / Tipo / Fábrica | 1 | Diámetro / Tipo / Fábrica
OLC094 | Calidad y espesor del galvanizado (tornillos) |  | UNE-EN ISO 1461/UNE-EN ISO 2178 | PLIEGO PROYECTO / PG-3 | 5 | Diámetro / Tipo / Fábrica | 1 | Diámetro / Tipo / Fábrica
3.2.- Colocación
OLC036 | Comprobación del par de apriete de los tornillos |  | UNE-EN 1090-2 / EAE Apdo. 76.6 y 76.7 | PLIEGO PROYECTO / PG-3 | 1 | Cada 25 Ud | 1 | Cada 50 Ud
3.3.- Tubos
5001 | Aspecto y características geométricas |  | I.T. | PLIEGO PROYECTO / PG-3 | 1 | Diámetro / Tipo / Fábrica | 1 | Diámetro / Tipo / Fábrica
3.4.- Identificación del agua del cauce (o suelo)
OLB032 | pH |  | UNE 83952 | PLIEGO PROYECTO / PG-3 | 1 | Cauce / Tipo suelo | 1 | Cauce / Tipo suelo
OLB029 | Determinación de cloruros en agua |  | UNE 7178 | PLIEGO PROYECTO / PG-3 | 1 | Cauce / Tipo suelo | 1 | Cauce / Tipo suelo
OLB036 | Determinación del contenido total de sulfatos en agua |  | UNE 83956 | PLIEGO PROYECTO / PG-3 | 1 | Cauce / Tipo suelo | 1 | Cauce / Tipo suelo
OLB039 | Determinación del contenido de sulfuros |  | I.T. ISO 10530 | PLIEGO PROYECTO / PG-3 | 1 | Cauce / Tipo suelo | 1 | Cauce / Tipo suelo
OLB038 | Resistencia eléctrica del agua |  | I.T. | PLIEGO PROYECTO / PG-3 | 1 | Cauce / Tipo suelo | 1 | Cauce / Tipo suelo
4.- HORMIGÓN ESTRUCTURAL EN OBRAS DE DRENAJE
3001 | Verificación planta hormigón |  | Modelo de AOPJA |  | 1 | Planta | 1 | Planta | Los ensayos previos no serán necesarios, salvo en aquellos caso en los que no haya experiencia previa; en este caso será obligatorio que en la documentación solicitada a la planta se incluyan los resultados de los ensayos previos. La planta deberá aportar certificado de dosificación con una antiguedad inferior a seis meses o distintivo de calidad oficialmente reconocido. En los ambientes XA XS, XD, XF o XM es obligado que el certificado de dosificación incluya el ensayo de penetración de agua bajo presión y/o en los ambientes XF2 y XF4 es obligado que el certificado de dosificación incluya el ensayo de contenido en aire.
3201 | Declaración responsable modelo anejo 4 del CodE según art. 57.4.1 CodE, con una antiguedad menor de 6 meses. | * | CodE | PLIEGO PROYECTO / PG-3 | 1 | Tipo | 1 | Tipo | El certificado tendrá validez durante 6 meses
| Resistencia a compresión | * | UNE-EN 12350-1, UNE -EN 12390-2+1M, UNE-EN 12390-3, UNE-EN 12390-3+AC | PLIEGO PROYECTO / CodE | 3 | 100 m3 | 3 | 100 m3 | Según especificaciones de CodE. Se realizarán por cada obra de drenaje al menos 3 lotes: Uno en la cimentación, otro en los alzados del cuerpo de obra y otro en las embocaduras (o pozos)
OLB101 | Ensayos de hormigón fresco. Parte 2. Ensayo de asentamiento |  | UNE-EN 12350-2 | PLIEGO PROYECTO / CodE | 3 | 100 m3 | 3 | 100 m3 | Al menos en cada toma de muestra para resistencia a compresión se medirá la consistencia
5.- MARCOS
5.1.- Prefabricados
000 | Se exigirá etiqueta de marcado CE y Declaración de Prestaciones |  |  |  | 1 | Tipo / Fabricante | 1 | Tipo / Fabricante
3002 | Verificación planta prefabricados | * | Modelo de AOPJA |  | 1 | Planta | 1 | Planta | Durante la verificación se comprobará especialmente la disposición y cuantía de armaduras y los recubrimientos
OLB127 | Control visual del aspecto de superficie |  | UNE-EN 1917 UNE 127917 | PLIEGO PROYECTO / PG-3 | 1 | 100% | 1 | 50%
| 5.2.- Hormigonados "in situ" * | [7 empty] | Se realizará por cada marco al menos 1 lote
OLB100 OLB102 OLB103/104 OLB105 | Resistencia a compresión | * | UNE EN 12350-1; UNE EN 12390-2,3 | PLIEGO PROYECTO / EHE-08 | 3 | 100 m3 | 3 | 100 m3 | Según especificaciones de CodE. Se realizarán por cada obra de drenaje al menos 3 lotes: Uno en la cimentación, otro en los alzados del cuerpo de obra y otro en las emboca
OLB101 | Ensayos de hormigón fresco. Parte 2. Ensayo de asentamiento | * | UNE-EN 12350-2 | PLIEGO PROYECTO / EHE-08 | 3 | 100 m3 | 3 | 100 m3 | Al menos en cada toma de muestra para resistencia a compresión se medirá la consistencia
6.- POZOS DE REGISTRO
6.1.- Prefabricados
000 | Se exigirá etiqueta de marcado CE y Declaración de Prestaciones |  |  |  | 1 | Tipo / Fabricante | 1 | Tipo / Fabricante
3002 | Verificación planta prefabricados | * | Modelo de AOPJA |  | 1 | Planta | 1 | Planta | Durante la verificación se comprobará especialmente la disposición y cuantía de armaduras y los recubrimientos
OLB127 | Control visual del aspecto de superficie |  | UNE-EN 1917 UNE 127917 | PLIEGO PROYECTO / PG-3 | 1 | 10 ud | 1 | 50 ud
OLB127 | Características geométricas de elementos y perfiles de uniones |  | UNE-EN 1917 UNE 127917 | PLIEGO PROYECTO / PG-3 | 1 | 10 ud | 1 | 50 ud
OLB152 | Resistencia al aplastamiento | * | UNE-EN 1917 UNE 127917 | PLIEGO PROYECTO / PG-3 |  |  |  |  | Estos ensayos se realizarán en planta y los resultados figurarán en el informe de verificación de la instalación
OLB153 | Resistencia bajo carga vertical |  | UNE-EN 1917 UNE 127917 | PLIEGO PROYECTO / PG-3
OLB154 | Estanquidad frente al agua |  | UNE-EN 1917 UNE 127917 | PLIEGO PROYECTO / PG-3
6.2.- Hormigonados "in situ" *
OLB100 OLB102 OLB103/104 OLB105 | Resistencia a compresión | * | UNE-EN 12350-1, UNE -EN 12390-2+1M, UNE-EN 12390-3, UNE-EN 12390-3:2009/AC | PLIEGO PROYECTO / CodE | 3 | 100 m3 | 3 | 100 m3 | Según especificaciones de CodE. Se realizarán por cada obra de drenaje al menos 3 lotes: Uno en la cimentación, otro en los alzados del cuerpo de obra y otro en las emboca
OLB101 | Ensayos de hormigón fresco. Parte 2. Ensayo de asentamiento | * | UNE-EN 12350-2 | PLIEGO PROYECTO / CodE | 3 | 100 m3 | 3 | 100 m3 | Al menos en cada toma de muestra para resistencia a compresión se medirá la consistencia
7.- ARQUETAS
7.1.- Arquetas prefabricadas
OLB127 | Características geométricas y tolerancias y aspecto |  | UNE-EN 1917 UNE 127917 | PLIEGO PROYECTO / PG-3 | 1 | 10 ud | 1 | 50 ud
7.2.- Arquetas hormigonadas "in situ"
OLB100 OLB102 OLB103/104 OLB105 | Resistencia a compresión |  | UNE-EN 12350-1, UNE -EN 12390-2+1M, UNE-EN 12390-3, UNE-EN 12390-3:2009/AC | PLIEGO PROYECTO / CodE | 2 | 100 m3 | 2 | 500 m3
OLB101 | Ensayos de hormigón fresco. Parte 2. Ensayo de asentamiento |  | UNE-EN 12350-2 | PLIEGO PROYECTO / CodE | 2 | 100 m3 | 2 | 500 m3
8.- CUNETAS
8.1.- Cunetas prefabricadas
3110 | Características geométricas y tolerancias y aspecto (se medirá la irregularidad superficial mediante la regla de 3 metros) |  | Apdo. 401.2.2 PG-3 NLT-334 | PLIEGO PROYECTO / PG-3 | 1 | 100 m | 1 | 500 m
8.2.- Cunetas revestidas
OLB100 OLB102 OLB103/104 OLB105 | Resistencia a compresión |  | UNE-EN 12350-1; UNE-EN 12390-2,3 | PLIEGO PROYECTO / PG-3 | 2 | 100 m | 2 | 500 m
OLB101 | Ensayos de hormigón fresco. Parte 2. Ensayo de asentamiento |  | UNE-EN 12350-2 | PLIEGO PROYECTO / PG-3 | 2 | 100 m | 2 | 500 m
9.- ENCACHADOS Y OTROS ELEMENTOS
OLB100 OLB102 OLB103/104 OLB105 | Resistencia a compresión |  | UNE-EN 12350-1, UNE -EN 12390-2+1M, UNE-EN 12390-3, UNE-EN 12390-3:2009/AC | PLIEGO PROYECTO / CodE | 2 | 100 m3 | 2 | 500 m3
OLB101 | Ensayos de hormigón fresco. Parte 2. Ensayo de asentamiento |  | UNE-EN 12350-2 | PLIEGO PROYECTO / CodE | 2 | 100 m3 | 2 | 500 m3
| 10.- OTROS HORMIGONES | * | [6 empty] | Para hormigones no contemplados en los anteriores apartados
OLB100 OLB102 OLB103/104 OLB105 | Resistencia a compresión | * | UNE-EN 12350-1, UNE -EN 12390-2+1M, UNE-EN 12390-3, UNE-EN 12390-3:2009/AC | PLIEGO PROYECTO / CodE | 3 | 100 m3 | 3 | 100 m3 | Según especificaciones de CodE. Se realizarán por cada obra de drenaje al menos 3 lotes: Uno en la cimentación, otro en los alzados del cuerpo de obra y otro en las emboca
OLB101 | Ensayos de hormigón fresco. Parte 2. Ensayo de asentamiento | * | UNE-EN 12350-2 | PLIEGO PROYECTO / CodE | 3 | 100 m3 | 3 | 100 m3 | Al menos en cada toma de muestra para resistencia a compresión se medirá la consistencia
11.- ACERO CORRUGADO PARA ARMAR
11.1.- Control documental
000 | Se exigirá etiqueta de marcado CE y Declaración de Prestaciones cuando entre en vigor
5027 | Distintivo de calidad oficialmente reconocido | * | EHE-08 | PLIEGO PROYECTO / CodE | 1 | Partida | 1 | Partida | En caso de presentación de este documento ne será necesaria la realización de ensayos en control de producción
5005 | Certificado de adherencia en barras de acero corrugado |  | UNE-EN 10080. Anexo C | PLIEGO PROYECTO / CodE | 1 | Partida | 1 | Partida
11.2.- Ensayos
OLC002 | Características geométricas de barras de acero corrugado | * | UNE-EN 10080 UNE-EN 15630-1 | PLIEGO PROYECTO / CodE | 2 | 30 Tm | 1 | 30 Tm | * Para cada diámetro y fabricante. ** Para cumplimiento del artículo 34 mientras no esté vigente el marcado CE para los aceros corrugados en caso de no poseer distintivo de calidad oficialmente reconocido (conforme a lo indicado en el artículo 18), se deben realizar ensayos de comprobación durante la recepción.
OLC007 | Doblado simple, doblado-desdoblado en barras de acero corrugado |  | UNE-EN ISO 15630-1 | PLIEGO PROYECTO / CodE | 2 | 30 Tm | 1 | 30 Tm
OLC008 | Ensayo de tracción en barras de acero corrugado | * ** | UNE-EN ISO 15630-1 UNE-EN ISO 6892-1 | PLIEGO PROYECTO / CodE | 2 | 30 Tm | 1 | 30 Tm
| 12.- RELLENO LOCALIZADO EN OBRAS DE DRENAJE * | [7 empty] | Se aplicará cuando la ejecución del relleno sea posterior a la del propio terraplén adyacente, como es el caso de obras ejecutadas en zanja, arriñonados especiales de tubos, trasdoses de estructuras de hormigón, etc.
12.1.- Identificación de los materiales naturales
OLA005 | Ensayo de compactación. Próctor modificado |  | UNE 103501 | PLIEGO PROYECTO / PG-3 | 1 | 1.000 m3 | 1 | 2.500 m3
OLA003 | Análisis granulométrico de suelos |  | UNE 103101 | PLIEGO PROYECTO / PG-3 | 1 | 5.000 m3 | 1 | 10.000 m3
OLA008 OLA009 | Límites de Atterberg |  | UNE 103103 / UNE 103104 | PLIEGO PROYECTO / PG-3 | 1 | 5.000 m3 | 1 | 10.000 m3
OLA004 | Determinación en laboratorio del Índice C.B.R. de un suelo |  | UNE 103502 | PLIEGO PROYECTO / PG-3 | 1 | 10.000 m3 | 1 | 10.000 m3
OLA014 | Contenido de materia orgánica en suelos |  | UNE 103204 | PLIEGO PROYECTO / PG-3 | 1 | 10.000 m3 | 1 | 10.000 m3
OLA015 | Contenido de sales solubles en suelos |  | NLT-114 | PLIEGO PROYECTO / PG-3 | 1 | 10.000 m3 | 1 | 10.000 m3
OLA012 | Densidad relativa de las partículas de un suelo |  | UNE 103302 | PLIEGO PROYECTO / PG-3 | 1 | 10.000 m3 | 1 | 10.000 m3
12.2.- Identificación de los suelos de RCD
000 | Se exigirá que el suministrador es gestor de valorización, etiqueta de producto, certificado de garantía y certificado de suministro. |  |  |  | 1 | Procedencia | 1 | Procedencia
2000 | Verificación planta de tratamiento de RCD |  | Modelo de AOPJA |  | 1 | Planta | 1 | Planta
OLA006 | Ensayo de compactación. Próctor normal | * | UNE 103500 | PLIEGO PROYECTO / RECOMENDACIONES AOPJA PARA EL EMPLEO DE ÁRIDOS RCD | 1 | 1.000 m3 | 1 | 2.500 m3 | Uno u otro según especifique el Pliego del Proyecto
OLA005 | Ensayo de compactación. Próctor modificado |  | UNE 103501 |  | 1 | 1.000 m3 | 1 | 2.500 m3 | Uno u otro según especifique el Pliego del Proyecto
OLA003 | Análisis granulométrico de suelos |  | UNE 103101 |  | 1 | 5.000 m3 | 1 | 10.000 m3
OLA008 OLA009 | Límites de Atterberg |  | UNE 103103 UNE 103104 |  | 1 | 5.000 m3 | 1 | 10.000 m3
OLA004 | Determinación en laboratorio del Índice C.B.R. de un suelo |  | UNE 103502 |  | 1 | 10.000 m3 | 1 | 10.000 m3
OLA014 | Contenido de materia orgánica en suelos |  | UNE 103204 |  | 1 | 10.000 m3 | 1 | 10.000 m3
OLA015 | Contenido de sales solubles en suelos |  | NLT-114 |  | 1 | 10.000 m3 | 1 | 10.000 m3
OLA017 | Contenido de yeso en suelos |  | NLT-115 |  | 1 | 10.000 m3 | 1 | 10.000 m3
OLA041 | Ensayo de hinchamiento libre en edómetro |  | UNE 103601 |  | 1 | 10.000 m3 | 1 | 10.000 m3
OLA039 | Ensayo de colapso en suelos | * | UNE 103406 |  | 1 | 10.000 m3 | 1 | 10.000 m3 | Para suelos tolerables y/o si el contenido en yeso > 2%
OLA012 | Densidad relativa de las partículas de un suelo |  | UNE 103302 |  | 1 | 10.000 m3 | 1 | 10.000 m3
12.3.- Compactación
OLA011 | Densidad y humedad "in situ" |  | UNE 103900 | PLIEGO PROYECTO / PG-3 | 3 | Tongada | 2 | Tongada
OLA013 | Carga con placa estática | * | NLT-357 | PLIEGO PROYECTO / PG-3 | 1 | 5.000 m2 | 1 | 10.000 m2 | En capas de coronación. Se realizará al menos, 1 ensayo por cada obra de drenaje
13.- ESCOLLERAS
000 | Se exigirá etiqueta de marcado CE y Declaración de Prestaciones |  |  |  | 1 | Procedencia | 1 | Procedencia
OLB061 | Muestreo y reducción de muestras |  | UNE-EN 13383-2 |  | 1 | 10.000 m3 | 1 | 20.000 m3
OLB074 | Análisis granulométrico de material para escollera |  | UNE-EN 13383-2 | PLIEGO PROYECTO / PG-3 | 1 | 10.000 m3 | 1 | 20.000 m3
OLB075 | Forma partículas en escollera |  | UNE-EN 13383-2 | PLIEGO PROYECTO / PG-3 | 1 | 20.000 m3 | 1 | 20.000 m3
OLB058 | Resistencia frente a disoluciones de sulfato magnésico |  | UNE-EN 1367-2 | PLIEGO PROYECTO / PG-3 | 1 | Tipo / Procedencia | 1 | 20.000 m3
OLA053 | Coeficiente de desgaste Los Ángeles |  | UNE-EN 1097-2 | PLIEGO PROYECTO / PG-3 | 1 | Tipo / Procedencia | 1 | 20.000 m3
OLB051 | Determinación de la densidad de partículas y absorción de agua |  | UNE-EN 13383-2 | PLIEGO PROYECTO / PG-3 | 1 | Tipo / Procedencia | 1 | 20.000 m3
OLB062 | Resistencia a compresión uniaxial (incluyendo extracción y tallado del testigo) |  | UNE-EN 1926. Anexo A | PLIEGO PROYECTO / PG-3 | 1 | Tipo / Procedencia | 1 | 20.000 m3
OLB059 | Estabilidad frente a la acción de desmoronamiento en agua | * | NLT-255 | PLIEGO PROYECTO / PG-3 |  | Tipo / Procedencia |  | 20.000 m3 | En el caso de contacto con flujos de agua
OLB060 | Estabilidad frente a la acción de los ciclos humedad sequedad (25 ciclos) | * | NLT-260 | PLIEGO PROYECTO / PG-3 |  | Tipo / Procedencia |  | 20.000 m3 | A criterio de Dirección de Obra en el caso de contacto con flujos de agua
14.- BORDILLOS PREFABRICADOS DE HORMIGÓN
000 | Se exigirá etiqueta de marcado CE y Declaración de Prestaciones |  |  |  | 1 | Tipo / Fabricante | 1 | Tipo / Fabricante
OLB129 | Características geométricas bordillos de hormigón |  | UNE-EN 1340 UNE 127340 | PLIEGO PROYECTO | 1 | Tipo / Fabricante | 1 | Tipo / Fabricante
OLB130 | Absorción de agua de bordillos |  | UNE-EN 1340 UNE 127340 | PLIEGO PROYECTO | 1 | Tipo / Fabricante | 1 | Tipo / Fabricante
OLB131 | Resistencia a la flexión |  | UNE-EN 1340 UNE 127340 | PLIEGO PROYECTO | 1 | Tipo / Fabricante | 1 | Tipo / Fabricante

## ESTRUCTURAS
CÓDIGO | ENSAYO | OBSERVACIONES | NORMA O PROCEDIMIENTO | NORMATIVA CONTROL PRODUCCIÓN |  |  | PLAN DE ENSAYOS DE RECEPCIÓN |  | OBSERVACIONES
|  |  |  | REFERENCIA | ENSAYOS |  | ENSAYOS
[5 empty] | Nº | TAMAÑO LOTE | Nº | TAMAÑO LOTE
CAPÍTULO III: ESTRUCTURAS
1.- HORMIGÓN
EL CÁLCULO DE AMASADAS/LOTES SE REALIZARÁ CON LA HOJA AUXILIAR ESTRUCTURAS_AUX CALC AMASADAS ADJUNTA AL PLAN AUTOCONTROL/ PLAN RECEPCIÓN DE ORAS LINEALES. DICHO CÁLCULO CONSTITUIRÁ Y SE APORTARÁ COMO EL PLAN DE CONTROL DE CALIDAD DE LAS ESTRUCTURAS DE LA OBRA
1.1.- Identificación de los componentes
| 1.1.1.- Identificación del árido fino | * | [6 empty] | Si los áridos disponen de marcado CE se podrá eximir de la realización de los ensayos de identificación, salvo indicación en contrario del Proyecto o Dirección de Obra
000 | Se exigirá etiqueta de marcado CE y Declaración de Prestaciones | * |  |  | 1 | Procedencia | 1 | Procedencia | En la documentación se exigirá de forma específica el ensayo petrográfico según norma UNE-EN 932-3
OLB041 | Análisis granulométrico de áridos |  | UNE-EN 933-1 | PLIEGO PROYECTO / CodE | 1 | Tamaño / Procedencia | 1 | Tamaño / Procedencia
OLB055 | Material retenido en T. 0,063 y que flota en un líquido de peso específico 2,0 |  | UNE-EN 1744-1. Apdo. 14.2 | PLIEGO PROYECTO / CodE | 1 | Tamaño / Procedencia | 1 | Tamaño / Procedencia
OLB044 | Equivalente arena. |  | UNE-EN 933-8 | PLIEGO PROYECTO / CodE | 1 | Procedencia | 1 | Procedencia
OLB064 | Azul de metileno | * | UNE-EN 933-9 | PLIEGO PROYECTO / CodE |  | Tamaño / Procedencia |  | Tamaño / Procedencia | Si no cumple el Equivalente de arena y se trata de un árido calizo
OLB050 | Densidad de partículas y absorción de agua |  | UNE-EN 1097-6 | PLIEGO PROYECTO / CodE | 1 | Tamaño / Procedencia | 1 | Tamaño / Procedencia
OLB080 | Contenido de compuestos totales de azufre |  | UNE-EN 1744-1. Apdo. 11 | PLIEGO PROYECTO / CodE | 1 | Procedencia | 1 | Procedencia
OLB068 | Contenido de sulfatos solubles en ácido |  | UNE-EN 1744-1. Apdo. 12 | PLIEGO PROYECTO / CodE | 1 | Procedencia | 1 | Procedencia
OLB067 | Contenido de cloruros solubles en agua en áridos |  | UNE-EN 1744-1. Apdo. 7 | PLIEGO PROYECTO / CodE | 1 | Procedencia | 1 | Procedencia
OLB066 | Análisis cualitativo de materia orgánica |  | UNE-EN 1744-1. Apdo. 15.1 | PLIEGO PROYECTO / CodE | 1 | Procedencia | 1 | Procedencia
OLB058 | Resistencia frente a disoluciones de sulfato magnésico | * | UNE-EN 1367-2 | PLIEGO PROYECTO / CodE | 1 | Procedencia | 1 | Procedencia | Sólo para clase de exposición XF y absorción > 1%. Si el árido grueso es de la misma naturaleza que el fino no es necesario la realización de ensayos sobre las dos fracciones
OLB081 | Reactividad álcali-sílice y álcali-silicato de los áridos. Método acelerado en probetas de mortero. | * | UNE 146508 | PLIEGO PROYECTO / CodE |  | Procedencia |  | Procedencia | Sólo se realizará el ensayo si el estudio petrográfico indica que la muestra puede presentar reactividad álcali-sílice o álcali-silicato
OLB089 | Reactividad álcali-carbonato | * | UNE 146513 | PLIEGO PROYECTO / CodE |  | Procedencia |  | Procedencia | Sólo se realizará el ensayo si el estudio petrográfico indica que la muestra puede presentar reactividad álcali-carbonato.
OLB052 | Friabilidad de la arena | * | UNE 14604 | PLIEGO PROYECTO / CodE |  | Procedencia |  | Procedencia
| Resistencia al machaqueo |  | UNE-EN 13055-1 ANEXO A | PLIEGO PROYECTO / CodE |  |  |  |  | *Solo para áridos ligeros. Se realizará, en sustitución del ensayo del ensayo de desgaste de Los Ángeles (UNE-EN 107-2) y friabilidad de las arenas (UNE 14604) para los áridos ligeros según el Art. 5.1.1.6 del CodE
| 1.1.2.- Identificación del árido grueso* | * | [6 empty] | Si los áridos disponen de marcado CE se podrá eximir de la realización de los ensayos de identificación, salvo indicación en contrario del Proyecto o Dirección de Obra. Se considerarán al menos dos tamaños diferentes por cada tipo de hormigón a emplear
000 | Se exigirá etiqueta de marcado CE y Declaración de Prestaciones | * |  |  | 1 | Procedencia | 1 | Procedencia | En la documentación se exigirá de forma específica el ensayo petrográfico según norma UNE-EN 932-3
OLB043 | Contenido terrones de arcilla |  | UNE 146403 | PLIEGO PROYECTO / CodE | 1 | Tamaño / Procedencia | 1 | Tamaño / Procedencia
OLB041 | Análisis granulométrico de áridos | * | UNE-EN 933-1 | PLIEGO PROYECTO / CodE | 1 | Tamaño / Procedencia | 1 | Tamaño / Procedencia | El ensayo incorporará necesariamente el tamiz de 0,063 mm
OLB055 | Material retenido en T. 0,063 y que flota en un líquido de peso específico 2,0 |  | UNE-EN 1744-1. Apdo. 14.2 | PLIEGO PROYECTO / CodE | 1 | Tamaño / Procedencia | 1 | Tamaño / Procedencia
OLB080 | Contenido de compuestos totales de azufre | * | UNE-EN 1744-1. Apdo. 11 | PLIEGO PROYECTO / CodE | 1 | Procedencia | 1 | Procedencia | Si los áridos gruesos y finos proceden de la misma roca madre y cantera, estos ensayos solo se realizarán sobre el árido fino
OLB068 | Contenido de sulfatos solubles en ácido |  | UNE-EN 1744-1. Apdo. 12 | PLIEGO PROYECTO / CodE | 1 | Procedencia | 1 | Procedencia
OLB067 | Contenido de cloruros solubles en agua en áridos |  | UNE-EN 1744-1. Apdo. 7 | PLIEGO PROYECTO / CodE | 1 | Procedencia | 1 | Procedencia
OLB054 | Índice de lajas |  | UNE-EN 933-3 | PLIEGO PROYECTO / CodE | 1 | Tamaño / Procedencia | 1 | Tamaño / Procedencia
OLB050 | Densidad de partículas y absorción de agua |  | UNE-EN 1097-6 | PLIEGO PROYECTO / CodE | 1 | Tamaño / Procedencia | 1 | Tamaño / Procedencia
OLB049 | Coeficiente de desgaste Los Angeles |  | UNE-EN 1097-2 | PLIEGO PROYECTO / CodE | 1 | Procedencia | 1 | Procedencia
OLB081 | Reactividad álcali-sílice y álcali-silicato de los áridos. Método acelerado en probetas de mortero. | * | UNE 146508 | PLIEGO PROYECTO / CodE |  | Procedencia |  | Procedencia | Sólo se realizará el ensayo si el estudio petrográfico indica que la muestra puede presentar reactividad álcali-sílice o álcali-silicato
OLB089 | Reactividad álcali-carbonato | * | UNE 146513 | PLIEGO PROYECTO / CodE |  | Procedencia |  | Procedencia | Sólo se realizará el ensayo si el estudio petrográfico indica que la muestra puede presentar reactividad álcali-carbonato.
OLB058 | Resistencia frente a disoluciones de sulfato magnésico | * | UNE-EN 1367-2 | PLIEGO PROYECTO / CodE |  | Procedencia |  | Procedencia | Sólo para clase de exposición H o F y absorción > 1%. Si el árido grueso es de la misma naturaleza que el fino no es necesario la realización de ensayos sobre las dos fracciones
| Resistencia al machaqueo | * | UNE-EN 13055-1 ANEXO A | PLIEGO PROYECTO / CodE |  | Procedencia |  | Procedencia | *Solo para áridos ligeros. Se realizará, en sustitución del ensayo del ensayo de desgaste de Los Ángeles (UNE-EN 107-2) y friabilidad de las arenas (UNE 14604) para los áridos ligeros según el Art. 5.1.1.6 del CodE
1.1.3.- Agua
OLB031 | Determinación del contenido en aceites y grasas en el agua | * | UNE 83960 | PLIEGO PROYECTO / CodE | 1 | Tipo / Procedencia |  | Tipo / Procedencia | En el caso de agua procedente de la red de abastecimiento de agua potable, no será necesaria la realización de los ensayos | #VALUE!
OLB030 | Determinación de hidratos de carbono en agua |  | UNE 83959 | PLIEGO PROYECTO / CodE | 1 | Tipo / Procedencia |  | Tipo / Procedencia |  | #VALUE!
OLB029 | Determinación de cloruros en el agua |  | UNE 83958 | PLIEGO PROYECTO / CodE | 1 | Tipo / Procedencia |  | Tipo / Procedencia |  | #VALUE!
OLB036 | Determinación del contenido total de sulfatos en agua |  | UNE 83956 | PLIEGO PROYECTO / CodE | 1 | Tipo / Procedencia |  | Tipo / Procedencia |  | #VALUE!
OLB037 | Determinación del contenido total de sustancias disueltas en agua |  | UNE 83957 | PLIEGO PROYECTO / CodE | 1 | Tipo / Procedencia |  | Tipo / Procedencia |  | #VALUE!
OLB032 | pH del agua |  | UNE 83952 | PLIEGO PROYECTO / CodE | 1 | Tipo / Procedencia |  | Tipo / Procedencia |  | #VALUE!
| Álcalis, expresado en Na2Oequiv(1) (Na2O + 0,658 K2O). |  | Técnica de fotometría de llama o espectroscopia de masa con plasma de acoplamiento inductivo (ICP-MS). | PLIEGO PROYECTO / CodE | 1 | Tipo / Procedencia |  | Tipo / Procedencia
1.1.4.- Cemento
000 | Se exigirá etiqueta de marcado CE y Declaración de Prestaciones (solo en el caso de cementos sujetos al marcado CE) |  | RC-16. Anejo I |  | 1 | Procedencia | 1 | Procedencia
OLB002 | Resistencias mecánicas | * | UNE-EN 196-1 | PLIEGO PROYECTO / RC-16 | 1 | Tipo / 200 t o mes | 1 | Tipo | *En el caso de cementos en posesión del marcado CE y/o sello de calidad se podrá eximir, a juicio del Director de Obra, de la realización de los ensayos. ** Para cementos resistentes a los sulfatos y al agua de mar ***Para cementos puzolánicos
OLB005 | Pérdida por calcinación de cementos |  | UNE-EN 196-2 | PLIEGO PROYECTO / RC-16 |  | Tipo / 200 t o mes |  | Tipo
OLB010 | Determinación cuantitativa de los componentes del cemento | * ** | UNE 80216 | PLIEGO PROYECTO / RC-16 |  | Tipo / 200 t o mes |  | Tipo
OLB009 | Ensayo de puzolanicidad | * *** | UNE-EN 196-5 | PLIEGO PROYECTO / RC-16 |  | Tipo / 200 t o mes |  | Tipo
OLB007 | Contenido de sulfatos | * | UNE-EN 196-2 | PLIEGO PROYECTO / RC-16 |  | Tipo / 200 t o mes |  | Tipo
OLB006 | Contenido de cloruros |  | UNE-EN 196-2 | PLIEGO PROYECTO / RC-16 |  | Tipo / 200 t o mes |  | Tipo
OLB008 | Residuo insoluble en ácido clorhídrico y carbonato de sodio |  | UNE-EN 196-2 | PLIEGO PROYECTO / RC-16 |  | Tipo / 200 t o mes |  | Tipo
OLB004 | Estabilidad en volumen en cementos |  | UNE-EN 196-3 | PLIEGO PROYECTO / RC-16 | 1 | Tipo / 200 t o mes | 1 | Tipo
OLB003 | Tiempo de fraguado en cementos |  | UNE-EN 196-3 | PLIEGO PROYECTO / RC-16 | 1 | Tipo / 200 t o mes | 1 | Tipo
1.2.- Ensayos previos y caracteristicos de dosificación del hormigón
3001 | Verificación planta hormigón | * | Modelo de AOPJA |  | 1 | Planta | 1 | Planta | Los ensayos previos no serán necesarios, salvo en aquellos caso en los que no haya experiencia previa; en este caso será obligatorio que en la documentación solicitada a la planta se incluyan los resultados de los ensayos previos. La planta deberá aportar declaración responsable con una antiguedad inferior a seis meses o distintivo de calidad oficialmente reconocido. En los ambientes XA, XS, XD, XF o XM es obligado incluya el ensayo de penetración de agua bajo presión y/o en los ambientes XF2 y XF4 es obligado que el incluya el ensayo de contenido de aire.
| 1.3.- Control de homogeneidad de equipos de amasado | * | [6 empty] | Sólo se exigirá el control de homogeneidad sobre los camiones o equipos de amasado que intervengan en la obra
3200 | Documentación justificativa del cumplimiento de homogeneidad de los equipos de amasado según Art. 51.2.4 CodE | * | Art. 51.2.4 CodE | PLIEGO PROYECTO / CodE |  | Planta |  | Planta | En caso de amasadoras móviles todos los camiones que suministren a la obra deberán acreditar el cumplimiento del Art. 51.2.4 del CodE, con una antigüedad inferior a seis meses.
1.4.- Ensayos durante la ejecución
EL CÁLCULO DE AMASADAS/LOTES SE REALIZARÁ CON LA HOJA AUXILIAR ESTRUCTURAS_AUX CALC AMASADAS ADJUNTA AL PLAN AUTOCONTROL/ PLAN RECEPCIÓN DE ORAS LINEALES. DICHO CÁLCULO CONSTITUIRÁ Y SE APORTARÁ COMO EL PLAN DE CONTROL DE CALIDAD DE LAS ESTRUCTURAS DE LA OBRA
1.4.1- Ensayos durante la ejecución: CIMENTACION Y ESTRUCTURA
1.4.1.1- Ensayos durante la ejecución: HORMIGÓN CONVENCIONAL
3201 | Declaración responsable modelo anejo 4 del CodE según art. 57.4.1 CodE, con una antiguedad menor de 6 meses. | * | CodE | PLIEGO PROYECTO / CodE | 1 | Tipo/Planta | 1 | Tipo/Planta
OLB100 OLB102 OLB103/104 OLB105 | Resistencia a compresión | * ** *** | UNE-EN 12350-1, UNE-EN 12390-2+1M, UNE-EN 12390-3+AC | PLIEGO PROYECTO / CodE | ESTRUCTURAS_AUX CALC AMASADAS |  |  |  | * En el cálculo de lotes/amasadas realizado en la hoja ESTRUCTURAS_AUX CALC AMASADAS no se ha tenido en hormigones con distintivo oficialmente reconocido. ** El tiempo (periodo) de hormigonado no se ha tenido en cuanta para el cálculo de lotes/amasadas. *** En el CodE queda exlcluido las cimentaciones profundas. En esta hoja de cálculo, para estas unidades de obra se ha establecido el control de lotes y amasadas según la EHE-08 y normativa correspondiente específica.
OLB101 | Ensayos de hormigón fresco. Parte 2. Ensayo de asentamiento | * | UNE-EN 12350-2 | PLIEGO PROYECTO / CodE | ESTRUCTURAS_AUX CALC AMASADAS |  |  |  | * Al menos en cada toma de muestra para resistencia a compresión se medirá la consistencia
1.4.1.2- Ensayos durante la ejecución: HORMIGÓN AUTOCOMPACTANTE
1.4.1.2.1.- Ensayos previos de dosificación del hormigón
3001 | Verificación planta hormigón | * | Modelo de AOPJA | PLIEGO PROYECTO / CodE | 1 | Planta | 1 | Planta | Los ensayos previos no serán necesarios, salvo en aquellos caso en los que no haya experiencia previa; en este caso será obligatorio que en la documentación solicitada a la planta se incluyan los resultados de los ensayos previos. La planta deberá aportar certificado de dosificación con una antiguedad inferior a seis meses o distintivo de calidad oficialmente reconocido. En los ambientes XA XS, XD, XF o XM es obligado que el certificado de dosificación incluya el ensayo de penetración de agua bajo presión y/o en los ambientes XF2 y XF4 es obligado que el certificado de dosificación incluya el ensayo de contenido en aire.
| 1.4.1.2.2.- Control de homogeneidad de equipos de amasado* | [7 empty] | Sólo se exigirá el control de homogeneidad sobre los camiones o equipos de amasado que intervengan en la obra.
3200 | Documentación justificativa del cumplimiento de homogeneidad de los equipos de amasado según Art. 51.2.4 CodE | * | CodE | PLIEGO PROYECTO / CodE | 1 | Tipo/Planta | 1 | Tipo/Planta | En caso de amasadoras móviles todos los camiones que suministren a la obra deberán acreditar el cumplimiento del Art. 51.2.4 del CodE, con una antigüedad inferior a seis meses.
1.4.1.2.3.- Ensayos característicos
1.4.1.2.3.1.- Ensayos característicos de resistencia y/o dosificación
OLB100 OLB102 OLB103/104 OLB105 | Resistencia a compresión | * ** *** **** | UNE-EN 12350-1, UNE-EN 12390-2+1M, UNE-EN 12390-3+AC | PLIEGO PROYECTO / CodE | 6 | Tipo/Planta | 6 | Tipo/Planta | * No serán necesarios estos ensayos si se tiene documentada experiencias anteriores de su empleo en otras obras con los mismos materiales y dosificación. Las probetas para resistencia a compresión se fabricarán por vertido simple, de una sola vez y sin compactación. ** El ensayo del contenido en aire Solo para hormigones sometidos a las clases generales de exposición XF2 y XF4. *** Solo para hormigones sometidos a las clases generales de exposición XA,XS,XD, XF o XM. **** Para la realización del ensayo de penetración leer conjutamente con el Artículo 57.3.3 CodE
OLB194 | Caracterización de la fluidez. Ensayo del escurrimiento |  | UNE-EN 12350-8 | PLIEGO PROYECTO / CodE | 6 | Tipo/Planta | 6 | Tipo/Planta
OLB195 | Determinación del tiempo de flujo. Ensayo del embudo en V |  | UNE-EN 12350-9 | PLIEGO PROYECTO / CodE | 6 | Tipo/Planta | 6 | Tipo/Planta
OLB196 | Caracterización de la fluidez en presencia de barras. Método de la caja en L |  | UNE-EN 12350-10 | PLIEGO PROYECTO / CodE | 6 | Tipo/Planta | 6 | Tipo/Planta
OLB197 | Caracterización de la fluidez en presencia de barras. Ensayo de escurrimiento con el anillo japonés |  | UNE-EN 12350-12 | PLIEGO PROYECTO / CodE | 6 | Tipo/Planta | 6 | Tipo/Planta
OLB115 | Ensayos de hormigón endurecido. Parte 8. Profundidad de penetración de agua bajo presión (3 probetas) |  | UNE-EN 12390-8+1M | PLIEGO PROYECTO / CodE | 6 | Tipo/Planta | 6 | Tipo/Planta
3007 | Ensayos de hormigón fresco. Parte 7. Determinación del contenido de aire. Métodos de presión |  | UNE-EN 12350-7 | PLIEGO PROYECTO / CodE | 6 | Tipo/Planta | 6 | Tipo/Planta
1.4.1.2.4.- Ensayos durante la ejecución
3201 | Declaración responsable modelo anejo 4 del CE según art. 57.4.1 CE, con una antiguedad menor de 6 meses. | * | Artículo. 57.4.1 CodE | PLIEGO PROYECTO / CodE | 1 | Tipo/Planta | 1 | Tipo/Planta
OLB100 OLB102 OLB103/104 OLB105 | Resistencia a compresión | * ** *** | UNE-EN 12350-1, UNE-EN 12390-2+1M, UNE-EN 12390-3+AC | PLIEGO PROYECTO / CodE | ESTRUCTURAS_AUX CALC AMASADAS |  |  |  | * En el cálculo de lotes/amasadas realizado en la hoja ESTRUCTURAS_AUX CALC AMASADAS no se ha tenido en hormigones con distintivo oficialmente reconocido. ** El tiempo (periodo) de hormigonado no se ha tenido en cuanta para el cálculo de lotes/amasadas. *** En el CodE queda exlcluido las cimentaciones profundas. En esta hoja de cálculo, para estas unidades de obra se ha establecido el control de lotes y amasadas según la EHE-08 y normativa correspondiente específica.
OLB194 | Caracterización de la fluidez. Ensayo del escurrimiento |  | UNE-EN 12350-8 | PLIEGO PROYECTO / CodE | ESTRUCTURAS_AUX CALC AMASADAS
OLB197 | Caracterización de la fluidez en presencia de barras. Ensayo de escurrimiento con el anillo japonés |  | UNE-EN 12350-12 | PLIEGO PROYECTO / CodE | ESTRUCTURAS_AUX CALC AMASADAS
1.4.2- Ensayos control ejecución: CIMENTACIONES PROFUNDAS (PILOTES, PANTALLAS Y ENCEPADOS UNE-EN 1536:2011+A1, UNE-EN 1538:2011+A1 y EHE-08)
1.4.2.2- Pilotes in situ y encepados
1.4.2.2.1 - Pilotes in situ
1.4.2.2.1.1- Pilotes in situ: Inicio de la unidad de obra
OLB100 OLB102 OLB103/104 OLB105 | Resistencia a compresión | * | UNE-EN 12350-1, UNE-EN 12390-2+1M, UNE-EN 12390-3+AC | PLIEGO PROYECTO / UNE-EN 1536 | ESTRUCTURAS_AUX CALC AMASADAS |  |  |  | *Se tomará una serie por cada uno de los 3 primeros pilotes de la obra.
1.4.2.2.1.2- Pilotes in situ: Durante la ejecución de la unidad de obra (para hormigones de clase de resistencia ˂ C 35 (s/ UNE-EN 206:2013 referido a resistencia sobre probetas cilíndricas)
OLB101 | Ensayos de hormigón fresco. Parte 2. Ensayo de asentamiento | * | UNE-EN 12350-2 | PLIEGO PROYECTO / UNE-EN 1536 | ESTRUCTURAS_AUX CALC AMASADAS |  |  |  | * La norma UNE-EN 1536 obliga realizar la consistencia cada camión o cada 10 m3.
OLB100 OLB102 OLB103/104 OLB105 | Resistencia a compresión | * ** *** **** | UNE-EN 12350-1, UNE-EN 12390-2+1M, UNE-EN 12390-3+AC | PLIEGO PROYECTO / UNE-EN 1536 | ESTRUCTURAS_AUX CALC AMASADAS |  |  |  | * Se tomará una serie por cada 5 pilotes (cada 15 pilotes si el volumen por unidad fuera ≤ 4 m3). ** Si hubieran interrupciones de los trabajos superiores a los 7 días, tomar 2 series adicionales. *** Si se hormigona al día 75 m3, se tomrá una serie adicional. **** El número mínimo de probetas por serie será de 4.
1.4.2.2.1.3- Pilotes in situ: Durante la ejecución de la unidad de obra (para hormigones de clase de resistencia ≥ C 35 (s/ UNE-EN 206:2013 referido a resistencia sobre probetas cilíndricas)
OLB101 | Ensayos de hormigón fresco. Parte 2. Ensayo de asentamiento | * | UNE-EN 12350-2 | PLIEGO PROYECTO / EHE-08 | ESTRUCTURAS_AUX CALC AMASADAS |  |  |  | *Se tomará una serie por cada uno de los 3 primeros pilotes de la obra.
OLB100 OLB102 OLB103/104 OLB105 | Resistencia a compresión | * ** *** **** | UNE-EN 12350-1, UNE-EN 12390-2+1M, UNE-EN 12390-3+AC | PLIEGO PROYECTO / UNE-EN 1536 | ESTRUCTURAS_AUX CALC AMASADAS |  |  |  | * Se tomará una serie por cada pilote. ** Si hubieran interrupciones de los trabajos superiores a los 7 días, tomar 2 series adicionales. *** Si se hormigona al día 75 m3, se tomrá una serie adicional. **** El número mínimo de probetas por serie será de 4.
| 1.4.2.3.- Encepados | * | [6 empty] | * Se ha seguido los requerimientos de la EHE-08 para elementos macizos para el control de lotes.
3201 | Declaración responsable modelo anejo 4 del CodE según art. 57.4.1 CodE, con una antiguedad menor de 6 meses. | * | CodE | PLIEGO PROYECTO / EHE-08 | 1 | Tipo |  | Tipo
OLB100 OLB102 OLB103/104 OLB105 | Resistencia a compresión | * | UNE-EN 12350-1, UNE-EN 12390-2+1M, UNE-EN 12390-3+AC | PLIEGO PROYECTO / EHE-08 | ESTRUCTURAS_AUX CALC AMASADAS |  |  |  | Según especificaciones de EHE-08
OLB101 | Ensayos de hormigón fresco. Parte 2. Ensayo de asentamiento | * | UNE-EN 12350-2 | PLIEGO PROYECTO / EHE-08 | ESTRUCTURAS_AUX CALC AMASADAS |  |  |  | Al menos en cada toma de muestra para resistencia a compresión se medirá la consistencia
1.4.3.- Pantallas
1.4.3.1- Pantallas: Durante la ejecución de la unidad de obra
OLB101 | Ensayos de hormigón fresco. Parte 2. Ensayo de asentamiento | * | UNE-EN 12350-2 | PLIEGO PROYECTO / EHE-08/ UNE-EN 1538 | ESTRUCTURAS_AUX CALC AMASADAS |  |  |  | * La norma UNE-EN 1538 en la tabla B.1 contempla, como mínimo, una determinación del cono Abrams por cada comienzo de panel.
OLB100 OLB102 OLB103/104 OLB105 | Resistencia a compresión | * ** | UNE-EN 12350-1, UNE-EN 12390-2+1M, UNE-EN 12390-3+AC | PLIEGO PROYECTO / EHE-08/ UNE-EN 1538 | ESTRUCTURAS_AUX CALC AMASADAS |  |  |  | * Se tomará una serie por día/ cada 300 m3. ** El número mínimo de probetas por serie será de 4.
1.4.4- Ensayos de durabilidad del hormigón durante la ejecución (hormigón covencional y autocompactante)
3007 | Ensayos de hormigón fresco. Parte 7. Determinación del contenido de aire. Métodos de presión | * ** *** | UNE-EN 12350-7 | PLIEGO PROYECTO / CodE | ESTRUCTURAS_AUX CALC AMASADAS |  |  |  | * Solo para hormigones sometidos a las clases generales de exposición XF2 y XF4. ** Se realizará por cada tipo de exposición indicada: al inicio de su suministro y una vez cada 6 meses a lo largo del suministro. *** SOLO PARA HORMIGONES QUE NO POSEAN UN DISTINTIVO DE CALIDAD OFICIALMENTE RECONOCIDO.
OLB115 | Ensayos de hormigón endurecido. Parte 8. Profundidad de penetración de agua bajo presión (3 probetas) | * ** *** **** | UNE-EN 12390-8+1M | PLIEGO PROYECTO / CodE | ESTRUCTURAS_AUX CALC AMASADAS |  |  |  | * Solo para hormigones sometidos a las clases generales de exposición XA,XS,XD, XF o XM. ** Se realizará por cada tipo de exposición indicada: al inicio de su suministro y una vez cada 6 meses a lo largo del suministro. *** SOLO PARA HORMIGONES QUE NO POSEAN UN DISTINTIVO DE CALIDAD OFICIALMENTE RECONOCIDO. ****Para la realización del ensayo de penetración leer conjutamente con el Artículo 57.3.3 CodE
1.5.- Caracterización de los lodos bentoníticos o suspensiones poliméricas
3055 | Densidad (kg/m3) | * | UNE-EN 1538 / UNE-EN 1536 | PLIEGO PROYECTO / PG-3 | 2 | Día | 4 | Semana | Un ensayo se realizará sobre lodo fresco y otro sobre el lodo reutilizado
3056 | Viscosidad en cono Marsh (s) |  | UNE-EN 1538 / UNE-EN 1536 / UNE-EN ISO 13500 | PLIEGO PROYECTO / PG-3 | 2 | Día | 4 | Semana
3057 | Filtrado (cm3) |  | UNE-EN 1538 / UNE-EN 1536 / UNE-EN ISO 13500 | PLIEGO PROYECTO / PG-3 | 2 | Día | 4 | Semana
3058 | Contenido de arena en volumen (%) |  | UNE-EN 1538 / UNE-EN 1536 / UNE-EN ISO 13500 | PLIEGO PROYECTO / PG-3 | 2 | Día | 4 | Semana
3059 | pH |  | UNE-EN 1538 / UNE-EN 1536 | PLIEGO PROYECTO / PG-3 | 2 | Día | 4 | Semana
3060 | Cake (mm) |  | UNE-EN 1538 / UNE-EN 1536 / UNE-EN ISO 13500 | PLIEGO PROYECTO / PG-3 | 2 | Día | 4 | Semana
1.6.- Control de la unidad terminada
1.6.1- Pilotes prefabricados
7300 | Comprobación de integridad estructural mediante ensayo sónico de impedancia mecánica con martillo de mano |  | ASTM D5882 NF-P94-160-4 Recomendaciones ensayos de integridad de pilotes y pantallas in situ del CEDEX | PLIEGO PROYECTO | 1 | 2 Pilotes | 1 | 2 Pilotes
1.6.2- Ensayos en pilotes in situ (control unidad terminada)
7301 | Comprobación de integridad estructural mediante ensayo sónico de impedancia mecánica con martillo de mano | * | ASTM D5882 NF-P94-160-4 Recomendaciones ensayos de integridad de pilotes y pantallas in situ del CEDEX | PLIEGO PROYECTO | 1 | Pilote | 1 | 2 Pilotes | El Director de Obra decidirá si los pilotes auscultados por el Laboratorio de Recepción pueden ser obviados en el Control de Producción
7302 | Comprobación de integridad estructural mediante ensayo de transparencia sónica (cross-hole) en pilote instrumentado con 3 tubos de acero (Tres diagrafías por pilote) | * | ASTM D 6760 NF P 94-160-1 Recomendaciones ensayos de integridad de pilotes y pantallas in situ del CEDEX | PLIEGO PROYECTO | 1 | Pilote | 1 | 2 Pilotes | El Director de Obra decidirá si los pilotes auscultados por el Laboratorio de Recepción pueden ser obviados en el Control de Producción
7303 | Comprobación de integridad estructural mediante ensayo de transparencia sónica (cross-hole) en pilote instrumentado con 4 tubos de acero (Seis diagrafías por pilote) | * | ASTM D 6760:2016 NF P 94-160-1:1993 Recomendaciones ensayos de integridad de pilotes y pantallas in situ del CEDEX | PLIEGO PROYECTO | 1 | Pilote | 1 | 2 Pilotes | El Director de Obra decidirá si los pilotes auscultados por el Laboratorio de Recepción pueden ser obviados en el Control de Producción
7304 | Comprobación de integridad estructural mediante ensayo de transparencia sónica (cross-hole) en pilote instrumentado con más de 4 tubos de acero (Diez diagrafías por pilote) | * | ASTM D 6760 NF P 94-160-1 Recomendaciones ensayos de integridad de pilotes y pantallas in situ del CEDEX | PLIEGO PROYECTO | 1 | Pilote | 1 | 2 Pilotes | El Director de Obra decidirá si los pilotes auscultados por el Laboratorio de Recepción pueden ser obviados en el Control de Producción
1.6.3- Ensayos en muros-pantalla in situ (control unidad terminada)
7305 | Comprobación de integridad estructural mediante ensayo de transparencia sónica (cross-hole) en muro pantalla instrumentado con 3 tubos de acero (Tres diagrafías por pantalla) | * | ASTM D 6760 NF P 94-160-1 Recomendaciones ensayos de integridad de pilotes y pantallas in situ del CEDEX | PLIEGO PROYECTO | 1 | Pantalla (100% combinación de tubos) | 1 | Pantalla (50% combinación de tubos) | El Director de Obra decidirá si las pantallas auscultadas por el Laboratorio de Recepción pueden ser obviadas en el Control de Producción
7306 | Comprobación de integridad estructural mediante ensayo de transparencia sónica (cross-hole) en muro pantalla instrumentado con 4 tubos de acero (Seis diagrafías por pantalla) | * | ASTM D 6760 NF P 94-160-1 Recomendaciones ensayos de integridad de pilotes y pantallas in situ del CEDEX | PLIEGO PROYECTO | 1 | Pantalla (100% combinación de tubos) | 1 | Pantalla (50% combinación de tubos) | El Director de Obra decidirá si las pantallas auscultadas por el Laboratorio de Recepción pueden ser obviadas en el Control de Producción
7307 | Comprobación de integridad estructural mediante ensayo de transparencia sónica (cross-hole) en muro pantalla instrumentado con más de 4 tubos de acero (Diez diagrafías por pantalla) | * | ASTM D 6760 NF P 94-160-1 Recomendaciones ensayos de integridad de pilotes y pantallas in situ del CEDEX | PLIEGO PROYECTO | 1 | Pantalla (100% combinación de tubos) | 1 | Pantalla (50% combinación de tubos) | El Director de Obra decidirá si las pantallas auscultadas por el Laboratorio de Recepción pueden ser obviadas en el Control de Producción
2.- ACERO CORRUGADO PARA ARMAR (ARMADURAS PASIVAS)
2.1.- Control documental
000 | Se exigirá etiqueta de marcado CE y Declaración de Prestaciones cuando entre en vigor
5027 | Distintivo de calidad oficialmente reconocido |  | CodE | PLIEGO PROYECTO / CodE | 1 | Partida | 1 | Partida
5005 | Certificado de adherencia en barras de acero corrugado |  | UNE-EN 10080. Anexo C | PLIEGO PROYECTO / CodE | 1 | Partida | 1 | Partida
2.2.- Ensayos
OLC002 | Características geométricas de barras de acero corrugado | * | UNE-EN 10080 UNE-EN 15630-1 | PLIEGO PROYECTO / CodE | 2 | 30 Tm | 1 | 30 Tm | * Para cada diámetro y fabricante. ** Para cumplimiento del artículo 34 mientras no esté vigente el marcado CE para los aceros corrugados en caso de no poseer distintivo de calidad oficialmente reconocido (conforme a lo indicado en el artículo 18), se deben realizar ensayos de comprobación durante la recepción.
OLC007 | Doblado simple, doblado-desdoblado en barras de acero corrugado | * | UNE-EN ISO 15630-1 | PLIEGO PROYECTO / CodE | 2 | 30 Tm | 1 | 30 Tm
OLC008 | Ensayo de tracción en barras de acero corrugado | * ** | UNE-EN ISO 15630-1 ISO 6892 Artículo 34.1 | PLIEGO PROYECTO / CodE | 2 | 30 Tm | 1 | 30 Tm
| Ensayo químico completo C, P, S, N, Si, Mn, Cr, Ni, Mo y Cu | * | UNE-EN 10088-1:2015, UNE-EN-ISO 10088-4* y UNE-EN ISO 10088-5* | [5 empty] | * Solo para barras de acero inoxidable
3.- ACERO PARA TENSADOS (ARMADURAS ACTIVAS)
3.1.- Identificación de los aceros
3.1.1.- Alambres
3.1.1.1.- Control documenntal
000 | Se exigirá etiqueta de marcado CE y Declaración de Prestaciones cuando entre en vigor |  |  | PLIEGO PROYECTO / CodE | 1 | Tipo / Fabricante | 1 | Tipo / Fabricante
5027 | Distintivo de calidad oficialmente reconocido | * | CodE | PLIEGO PROYECTO / CodE | 1 | Tipo / Fabricante | 1 | Tipo / Fabricante | Se comprobará que sigue en vigor la concesión al producto del distintivo de calidad por parte del organismo certificador y sigue en vigor el reconocimiento oficial del distintivo
5025 | Se exigirá certificado de conformidad frente a corrosión bajo tensión | * | Art. 60 CodE | PLIEGO PROYECTO / CodE | 1 | Tipo / Fabricante | 1 | Tipo / Fabricante | Sólo se exigirá para suministros superiores a 100 Tm
5026 | Se exigirá copia del certificado de trazabilidad | * | Art. 60 CodE | PLIEGO PROYECTO / CodE | 1 | Tipo / Fabricante | 1 | Tipo / Fabricante | Sólo se exigirá para suministros superiores a 100 Tm
3.1.1.2.- Ensayos
OLC005 | Características geométricas | * | UNE 36094 | PLIEGO PROYECTO / CodE | 2 | 30 Tm | 1 | 30 Tm | En el caso de posesión de distintivo de calidad, no será obligatorio la realización de estos ensayos.
OLC013 | Ensayo de tracción determinando resistencia, límite elástico y alargamiento, estricción y módulo de elasticidad | * | UNE-EN ISO 15630-3 | PLIEGO PROYECTO / CodE | 2 | 30 Tm | 1 | 30 Tm
3.1.2.- Barras
3.1.2.1.- Control documental
000 | Se exigirá etiqueta de marcado CE y Declaración de Prestaciones cuando entre en vigor |  |  | PLIEGO PROYECTO / CodE | 1 | Tipo / Fabricante | 1 | Tipo / Fabricante
5027 | Distintivo de calidad oficialmente reconocido | * | CodE | PLIEGO PROYECTO / CodE | 1 | Tipo / Fabricante | 1 | Tipo / Fabricante | Se comprobará que sigue en vigor la concesión al producto del distintivo de calidad por parte del organismo certificador y sigue en vigor el reconocimiento oficial del distintivo
5025 | Se exigirá certificado de conformidad frente a corrosión bajo tensión | * | Art. 60 CodE | PLIEGO PROYECTO / CodE | 1 | Tipo / Fabricante | 1 | Tipo / Fabricante | * Tendrá una antigüedad no superior a un año
5026 | Se exigirá copia del certificado de trazabilidad | * | Art. 60 CodE | PLIEGO PROYECTO / CodE | 1 | Tipo / Fabricante | 1 | Tipo / Fabricante | Sólo se exigirá para suministros superiores a 100 Tm
3.1.2.2.- Ensayos
OLC002 | Características geométricas | * | UNE-EN ISO 15630-3 | PLIEGO PROYECTO / CodE | 2 | 30 Tm | 1 | 30 Tm | En el caso de posesión de distintivo de calidad, no será obligatorio la realización de estos ensayos.
OLC008 | Ensayo de tracción determinando resistencia, límite elástico y alargamiento, estricción y módulo de elasticidad |  | UNE-EN ISO 15630-3 | PLIEGO PROYECTO / CodE | 2 | 30 Tm | 1 | 30 Tm
3.1.3.- Cordones
3.1.3.1.- Control documental
000 | Se exigirá etiqueta de marcado CE y Declaración de Prestaciones cuando entre en vigor |  |  | PLIEGO PROYECTO / CodE | 1 | Tipo / Fabricante | 1 | Tipo / Fabricante
5027 | Distintivo de calidad oficialmente reconocido | * | CodE | PLIEGO PROYECTO / CodE | 1 | Tipo / Fabricante | 1 | Tipo / Fabricante | Se comprobará que sigue en vigor la concesión al producto del distintivo de calidad por parte del organismo certificador y sigue en vigor el reconocimiento oficial del distintivo
5025 | Se exigirá certificado de conformidad frente a corrosión bajo tensión | * | Art. 60 CodE | PLIEGO PROYECTO / CodE | 1 | Tipo / Fabricante | 1 | Tipo / Fabricante | * Tendrá una antigüedad no superior a un año
5026 | Se exigirá copia del certificado de trazabilidad | * | Art. 60 CodE | PLIEGO PROYECTO / CodE | 1 | Tipo / Fabricante | 1 | Tipo / Fabricante | Sólo se exigirá para suministros superiores a 100 Tm
3.1.3.2.- Ensayos
OLC005 | Características geométricas | * | UNE 36094 | PLIEGO PROYECTO / CodE | 2 | 30 Tm | 1 | 30 Tm | En el caso de posesión de distintivo de calidad, no será obligatorio la realización de estos ensayos.
OLC015 | Ensayo de tracción determinando resistencia, límite elástico y alargamiento, estricción y módulo de elasticidad |  | UNE-EN ISO 15630-3 | PLIEGO PROYECTO / CodE | 2 | 30 Tm | 1 | 30 Tm
3.2.- Caracterización de la lechada de inyección
OLB121 | Fluidez de lechada de inyección |  | UNE-EN 445 | PLIEGO PROYECTO / CodE | 1 | Día | 2 | Semana
OLB122 y OLB123 | Exudación y variación de volumen (ensayo de la mecha inducida) |  | UNE-EN 445 | PLIEGO PROYECTO / CodE | 1 | Día | 2 | Semana
OLB124 | Resistencia a compresión |  | UNE-EN 445 | PLIEGO PROYECTO / CodE | 1 | Día | 2 | Semana
3.3.- Control de las instalaciones
3000 | Verificación instalación de tesado |  | Modelo de AOPJA / Art. 50 CodE | PLIEGO PROYECTO / CodE | 1 | Equipo | 1 | Equipo
4.- ACERO LAMINADO EN ESTRUCTURAS
4.1.- Identificación de los perfiles
OLC037 | Determinación de cabono total | * | UNE 7014 | PLIEGO PROYECTO / CodE / UNE EN 1090 | 1 | Tipo acero |  | Tipo acero | Se realizará en estructuras de más de 100 Tm
OLC038 | Determinación cuantitativa de fósforo |  | UNE 7029 | PLIEGO PROYECTO / CodE / UNE EN 1090 | 1 | Tipo acero |  | Tipo acero
OLC039 | Determinación cuantitativa de azufre |  | UNE 7019 | PLIEGO PROYECTO / CodE / UNE EN 1090 | 1 | Tipo acero |  | Tipo acero
OLC040 | Determinación cuantitativa de manganeso |  | UNE 7027 | PLIEGO PROYECTO / CodE / UNE EN 1090 | 1 | Tipo acero |  | Tipo acero
OLC042 | Determinación de nitrógeno. Método espectofotométrico |  | UNE-EN ISO 4945 | PLIEGO PROYECTO / CodE / UNE EN 1090 | 1 | Tipo acero |  | Tipo acero
OLC034 | Ensayo de tracción determinando resistencia, límite elástico y alargamiento. Incluyendo mecanizado de probetas | * ** | UNE-EN 10002-1 | PLIEGO PROYECTO / CodE / UNE EN 1090 | 1 | 20 Tm | 1 | 200 Tm | * Si hay perfiles o espesores diferentes se realizará al menos 1 determinación por tipo. ** Para cantidades iguales o inferiores a 1.000 Tm, el tamaño de lote será 100 Tm. *** Se realizará de acuerdo a la norma del producto
OLC033 | Ensayo de doblado sobre probetas | * ** | UNE-EN ISO 7438 | PLIEGO PROYECTO / CodE / UNE EN 1090 | 1 | 20 Tm | 1 | 200 Tm
OLC035 | Ensayo de flexión por choque. Resiliencia | * ** | UNE 7475-1 EN 10045-1 | PLIEGO PROYECTO / CodE / UNE EN 1090 | 1 | 20 Tm | 1 | 200 Tm
5021 | Espesor de chapa | * ** *** | UNE-EN 10025 | PLIEGO PROYECTO / CodE / UNE EN 1090 | 5 | 20 Tm | 5 | 200 Tm
4.2.- Identificación de los perfiles acero inoxidable
OLC034 | Ensayo de tracción determinando resistencia, límite elástico y alargamiento. Incluyendo mecanizado de probetas |  | UNE-EN 10088-1:2015, UNE-EN-ISO 10088-4* y UNE EN ISO 10088-5* | PLIEGO PROYECTO / CodE / UNE EN 1090 | 1 | Por tipo | 1 | Por tipo | Ensayos para aceros inoxidables estructurales
| Ensayo químico completo C, P, S, N, Si, Mn, Cr, Ni, Mo y Cu |  | UNE-EN 10088-1:2015, UNE-EN-ISO 10088-4* y UNE EN ISO 10088-5* | PLIEGO PROYECTO / CodE / UNE EN 1090 | 1 | Por tipo | 1 | Por tipo
4.3.- Material de aporte
000 | Se exigirá etiqueta de marcado CE y Declaración de Prestaciones |  |  | PLIEGO PROYECTO / CodE / UNE EN 1090 | 1 | Por tipo | 1 | Por tipo
4.4.- Taller constructor
5050 | Verificación taller de estructura metálica | * | Modelo de AOPJA | PLIEGO PROYECTO / CodE / UNE EN 1090 | 1 | Procedencia | 1 | Procedencia | Durante la verificación se solicitará, como mínimo, la documentación relativa al marcado CE del taller y del material de aporte, así como certificados de homologación de soldadores y procesos de soldadura. La visita de inspección la deberá realizar un inspector al menos de nivel II certificado en algún método END según norma UNE-EN 9712.
000 | Se exigirá marcado CE de taller (Según nivel de ejecución necesario) | * | UNE-EN 1090-1 | PLIEGO PROYECTO / CodE / UNE EN 1090 | 1 | Por taller | 1 | Por taller | Lo presentarán todos los talleres que intervengan en la obra
4.5.- Inspección previa a la soldadura
OLC043 | 1/2 Jornada de técnico en inspección previa a las soldaduras | * | UNE 14044 | PLIEGO PROYECTO / CodE / UNE EN 1090 | 1 | 40 Tm | 1 | 200 Tm | Como mínimo se verificará: Control de preparación de las uniones, control geometrico de la preparación de las soldaduras, verificación del tipo de unión según planos constructivos de taller
4.6.- Control de las soldaduras
4.6.1.- Cualificación del inspector
5054 | Certificado nivel I, II, III de un inspector de END del método correspondiente (PM, LP, US, RX o IV) y del sector correspondiente (Mat. Metálicos-soldadura) | * | UNE-EN ISO 9712 | PLIEGO PROYECTO / CodE / UNE EN 1090 | 1 | Inspectores | 1 | Inspectores | Necesariamente, el inspector que realice el control de soldaduras deberá estar en posesión de la certificación correspondiente al método a emplear
5053 | Procedimiento de END, redactado por un inspector con nivel III |  | Según norma de ensayo | PLIEGO PROYECTO / CodE / UNE EN 1090 | 1 | Tipo ensayo | 1 | Tipo ensayo
4.6.2.- Cualificación de soldadores
5052 | Certificados de procedimiento de soldeo acorde con el tipo de soldadura y material a soldar |  | UNE-EN ISO 15614-1 | PLIEGO PROYECTO / CodE / UNE EN 1090 | 1 | Procedimiento | 1 | Procedimiento
5051 | Certificado homologación de soldadores acorde con el tipo de soldadura y material a soldar |  | UNE-EN ISO 9606-1 | PLIEGO PROYECTO / CodE / UNE EN 1090 | 1 | Soldador | 1 | Soldador
| 4.6.3.- Ensayos control de soldaduras |  | El Plan de Control de soldaduras definido en estas Recomendaciones tiene carácter estimativo, debiendo ajustarse en obra una vez conocido en detalle el tipo de uniones, que determinará la inspección a realizar
OLC047 OLC048 | Inspección por Líquidos penetrantes (Por 1/2 jornada de inspección) | * | UNE-EN ISO 3452-1 UNE-EN 1289 | PLIEGO PROYECTO / CodE / UNE EN 1090 | 1 | 20 Tm | 1 | 60 Tm | *Se eligirá líquidos penetrantes o partículas magnéticas dependiendo del tipo de soldaduras. Media jornada cada 60 T, que incluye un mínimo de 15 unidades de ensayos, y deberá alcanzarse el 10% del total de las uniones (se ha tomado como referencia del % de control mínimo a realizar, el que marca la norma UNE-EN ISO 1090-2+A1 en el nivel de ejecución (EXC) 2, que indica un 10% de las uniones de la estructuras). En el caso de ser nivel de ejecución 3 (EXC3), y o 4 (EXC4), el porcentaje de inspección debe ser de un 20% En caso de edificaciones dispersas se podrá aumentar el número del ensayo por encima del criterio por toneladas, en función del proceso constructivo. Debido a la trascendencia de las soldaduras en la estabilidad de una estructuras, el inspector debe estar certificado en nivel II según END del método correspondiente (PT, MT, UT, RT o VT) y del sector correspondiente (Mat. Metálicos-soldadura). UNE-EN ISO 9712. Este control debe ser efectuado por un inspector certificado por las normas UNE 14618 o UNE EN ISO 9712.
OLC051 OLC052 | Inspección por partículas magnéticas (Por 1/2 jornada de inspección) |  | UNE-EN 1290 UNE-EN 1291 | PLIEGO PROYECTO / CodE / UNE EN 1090 | 1 | 20 Tm | 1 | 60 Tm
OLC049 | Ensayos por ultrasonidos de soldaduras (Por 1/2 jornada de inspección) |  | UNE-EN 1714 UNE-EN 17640 | PLIEGO PROYECTO / CodE / UNE EN 1090 | 1 | 40 Tm | 1 | 80 Tm
OLC053 | Ensayos radiográficos de soldadura (Por 1/2 jornada de inspección) |  | UNE-EN 17636-1 | PLIEGO PROYECTO / CodE / UNE EN 1090 |  | 40 Tm |  | 80 Tm
OLC046 OLC045 OLC044 | Inspección visual y control geométrico de las soldaduras (Por 1/2 jornada de inspección) |  | UNE-EN ISO 5817 UNE-EN ISO 17637 UNE-EN 970 | PLIEGO PROYECTO / CodE / UNE EN 1090 | 1 | 40 Tm | 1 | 80 Tm
5060 | Inspección visual sobre pernos conectores (Por 1/2 jornada de inspección) | * | UNE-EN 1090-1 | PLIEGO PROYECTO / CodE / UNE EN 1090 | 1 | 80 Tm | 1 | 120 Tm | Utilizados en estructuras mixtas de acero y hormigón
OLC049 | Ensayo sónico sobre pernos conectores (Por 1/2 jornada de inspección) |  | UNE-EN 1090-1 | PLIEGO PROYECTO / CodE / UNE EN 1090 | 1 | 80 Tm | 1 | 120 Tm
5061 | Ensayo de doblado a 15º sobre pernos conectores (Por 1/2 jornada de inspección) |  | UNE-EN 1090-1 | PLIEGO PROYECTO / CodE / UNE EN 1090 | 1 | 80 Tm | 1 | 120 Tm
4.7.- Control geométrico
5070 | Despieces (Por 1/2 jornada de inspección) | * | RPX-95, UNE EN 1090-1 y planos | PLIEGO PROYECTO / CodE / UNE EN 1090 | 1 | 10 Tm |  | 10 Tm | Control geométrico sobre elementos más pequeños
5071 | Conjuntos terminados (Por 1/2 jornada de topografía) | * | RPX-95 y planos | PLIEGO PROYECTO / CodE / UNE EN 1090 | 1 | 10 Tm | 1 | 40 Tm | Control topográfico sobre los vanos (se consideran vanos a los elementos biapoyados entre pilas, estribos, crujía entre pilares y/o muros)
4.8.- Control de la protección anticorrosiva
4.8.1.- Estructuras pintadas
4.8.1.1.- Preparación superficial
5062 | Chorreado o granallado (visual) (Por 1/2 jornada de inspección) |  | Sa 2 1/2 (ISO8501-1) | PLIEGO PROYECTO / CodE / UNE EN 1090 | 2 | 50 Tm | 1 | 100 Tm
4.8.1.2.- Protección anticorrosiva
OLC094 | Control del micraje de las diferentes capas que componen el sistema de protección anticorrosiva |  | UNE-EN ISO 2808 | PLIEGO PROYECTO / CodE / UNE EN 1090 | 2 | 20 Tm | 1 | 40 Tm
OLC100 | Pinturas. Ensayo de adherencia por corte por enrejado para espesores <250 µm | * | UNE-EN ISO 2409 | PLIEGO PROYECTO / CodE / UNE EN 1090 | 2 | 20 Tm | 1 | 40 Tm | Se realizará un ensayo u otro en función del espesor previsto
OLC102 | Pinturas. Ensayo de adherencia por tracción para espesores >250 µm |  | UNE-EN ISO 4624 | PLIEGO PROYECTO / CodE / UNE EN 1090 | 2 | 20 Tm | 1 | 40 Tm
4.8.2.- Estructuras galvanizadas
OLC092 OLC095 | Aspecto y espesor medio del recubrimiento galvanizado |  | UNE-EN ISO 1461 | PLIEGO PROYECTO / CodE / UNE EN 1090 | 2 | 20 Tm | 1 | 40 Tm
4.9.- Uniones atornilladas. Control del par de apriete
OLC036 | Verificación del par de apriete (Por 1/2 jornada de inspección) | * | UNE-EN 1090-2 / CodE | PLIEGO PROYECTO / CodE / UNE EN 1090 | 2 | 20 Tm | 1 | 40 Tm | El apriete se realizará según la métrica y calidad del tornillo
| 5.- RELLENO EN TRASDÓS DE ESTRUCTURAS * | [7 empty] | En el caso de cuñas de transición conformadas con suelos tratados con cemento, se actuará de acuerdo con el apartado 2 del capítulo I. Movimiento de tierras
5.1.- Identificación de los materiales
OLA005 | Ensayo de compactación. Próctor modificado |  | UNE 103501 | PLIEGO PROYECTO / PG-3 | 1 | 1.000 m3 | 1 | 2.500 m3
OLA003 | Análisis granulométrico de suelos |  | UNE 103101 | PLIEGO PROYECTO / PG-3 | 1 | 5.000 m3 | 1 | 10.000 m3
OLA008 OLA009 | Límites de Atterberg |  | UNE 103103 UNE 103104 | PLIEGO PROYECTO / PG-3 | 1 | 5.000 m3 | 1 | 10.000 m3
OLA004 | Determinación en laboratorio del Índice C.B.R. de un suelo |  | UNE 103502 | PLIEGO PROYECTO / PG-3 | 1 | 10.000 m3 | 1 | 10.000 m3
OLA014 | Contenido de materia orgánica en suelos |  | UNE 103204 | PLIEGO PROYECTO / PG-3 | 1 | 10.000 m3 | 1 | 10.000 m3
OLA015 | Contenido de sales solubles en suelos |  | NLT-114 | PLIEGO PROYECTO / PG-3 | 1 | 10.000 m3 | 1 | 10.000 m3
OLA012 | Densidad relativa de las partículas de un suelo |  | UNE 103302 | PLIEGO PROYECTO / PG-3 | 1 | 10.000 m3 | 1 | 10.000 m3
5.2.- Compactación
OLA011 | Densidad y humedad "in situ" |  | UNE 103900 | PLIEGO PROYECTO / PG-3 | 3 | Tongada | 2 | Tongada
6.- NEOPRENOS
000 | Se exigirá etiqueta de marcado CE y Declaración de Prestaciones |  |  | PLIEGO PROYECTO / PG-3 | 1 | Tipo / Procedencia | 1 | Tipo / Procedencia
OLA152 | Control dimensional |  | UNE-EN 1337-3 | PLIEGO PROYECTO / PG-3 | 2 | Estructura | 1 | Estructura
OLA153 | Dureza Shore |  | UNE-EN ISO 48 | PLIEGO PROYECTO / PG-3 | 2 | Estructura | 1 | Estructura
7.- IMPERMEABILIZACIÓN DE TABLEROS MEDIANTE LÁMINAS BITUMINOSAS
000 | Se exigirá etiqueta de marcado CE y Declaración de Prestaciones |  |  |  | 1 | Tipo / Procedencia |  | Tipo / Procedencia
7053 | Características geométricas |  | UNE-EN 1848-1 UNE-EN 14695 | PLIEGO PROYECTO | 1 | Tipo / Procedencia |  | Tipo / Procedencia
7051 | Masa por unidad de área y espesor |  | UNE-EN 1849-1 UNE-EN 14695 | PLIEGO PROYECTO | 1 | Tipo / Procedencia |  | Tipo / Procedencia
7050 | Absorción de agua |  | UNE-EN 14223 UNE-EN 14695 | PLIEGO PROYECTO | 1 | Tipo / Procedencia |  | Tipo / Procedencia
7055 | Resistencia a tracción |  | UNE-EN 12311-1 UNE-EN 14695 | PLIEGO PROYECTO | 1 | Tipo / Procedencia |  | Tipo / Procedencia
8.- ELEMENTOS PREFABRICADOS DE HORMIGÓN PARA ESTRUCTURAS
8.1.- Vigas, pilas, dinteles, marcos, arcos y otros elementos estructurales
000 | Se exigirá etiqueta de marcado CE y Declaración de Prestaciones |  |  |  | 1 | Tipo / Procedencia | 1 | Tipo / Procedencia
3002 | Verificación planta prefabricados | * | Modelo de AOPJA |  | 1 | Planta | 1 | Planta | Durante la verificación se comprobará especialmente la disposición y cuantía de armaduras y los recubrimientos. El fabricante debe presentar justificación del control de resistencias de los hormigones empleados en la fabricación del elemento prefabricado, de acuerdo con el Art. 57.9 del CodE
3103 | Inspección visual, control dimensional y características superficiales | * | UNE-EN 13369 | PLIEGO PROYECTO / NORMA DE PRODUCTO | 1 | 100% | 1 | 50% | La inspección visual se realizará de acuerdo a la norma de producto
| 8.1.1.- Control de fabricación en planta | * | [6 empty] | Si el producto posee Sello de Calidad, se podrá eximir, a juicio del Director de Obra, de la realización de los ensayos de Control de Producción.
OLB100 OLB102 OLB103/104 OLB105 | Resistencia a compresión | * | UNE-EN 12350-1, UNE-EN 12390-2+1M, UNE-EN 12390-3+AC | PLIEGO PROYECTO / CodE | 1 | Semana | 1 | 15 Días | A juicio del Director de Obra se podrá modificar este control
OLB101 | Ensayos de hormigón fresco. Parte 2. Ensayo de asentamiento |  | UNE-EN 12350-2 | PLIEGO PROYECTO / CodE | 1 | Semana | 1 | 15 Días
8.2.- Elementos para encofrado o prelosa en tableros
3002 | Verificación planta prefabricados | * | Modelo de AOPJA |  | 1 | Planta | 1 | Planta | Durante la verificación se comprobará especialmente la disposición y cuantía de armaduras y los recubrimientos. El fabricante debe presentar justificación del control de resistencias de los hormigones empleados en la fabricación del elemento prefabricado, de acuerdo con el Art. 57.9 del CodE
5004 | Características geométricas de prelosa |  | Art. 62 CodE | PLIEGO PROYECTO / CodE | 3 | Partida | 1 | Partida
8.3.- Impostas y barreras rígidas
3002 | Verificación planta prefabricados | * | Modelo de AOPJA |  | 1 | Tipo / Procedencia | 1 | Tipo / Procedencia | Durante la verificación se comprobará especialmente la disposición y cuantía de armaduras y los recubrimientos. El fabricante debe presentar justificación del control de resistencias de los hormigones empleados en la fabricación del elemento prefabricado, de acuerdo con el Art. 57.9 del CodE
9.- BARANDILLAS Y OTROS ELEMENTOS AUXILIARES METÁLICOS
9.1.- Identificación de los elementos metálicos y su protección
5021 | Espesor de la chapa de acero | * | Norma producto | PLIEGO PROYECTO | 1 | 25 m | 1 | 50 m | Se determinará de acuerdo a la norma del producto
OLC093 | Espesor de pinturas |  | UNE-EN ISO 2808 | PLIEGO PROYECTO | 1 | 25 m | 1 | 50 m
OLC102 | Adherencia por tracción en pinturas |  | UNE-EN ISO 4624 | PLIEGO PROYECTO | 1 | 25 m | 1 | 50 m
OLC092 OLC095 | Aspecto del recubrimiento galvanizado |  | UNE-EN ISO 1461 | PLIEGO PROYECTO | 1 | 25 m | 1 | 50 m
OLC094 | Espesor del galvanizado (Método magnético) |  | UNE-EN ISO 2178 | PLIEGO PROYECTO | 1 | 25 m | 1 | 50 m
OLC099 | Adherencia del galvanizado |  | UNE 135314 | PLIEGO PROYECTO | 1 | 25 m | 1 | 50 m
10.- PRUEBAS DE CARGA EN ESTRUCTURAS
7200 | Prueba de carga estructura |  | Artículo 23.2 Prueba de carga CodE /Recomendaciones para la realización de pruebas de carga (Ministerio de Fomento) / PG-3 | Artículo 23.2 Prueba de carga CodE /Recomendaciones para la realización de pruebas de carga (Ministerio de Fomento) / PG-3 | 1 | Vano | 1 | Vano

## AFIRMADOS
CÓDIGO | ENSAYO | OBSERVACIONES | NORMA O PROCEDIMIENTO | NORMATIVA CONTROL PRODUCCIÓN |  |  | ENSAYOS DE RECEPCIÓN |  | OBSERVACIONES
|  |  |  | REFERENCIA | ENSAYOS |  | ENSAYOS
[5 empty] | Nº | TAMAÑO LOTE | Nº | TAMAÑO LOTE
CAPÍTULO IV: AFIRMADOS
1.- ZAHORRAS
| 1.1.- Control de procedencia del material cantera (en instalación de áridos) * | [7 empty] | Si el material utilizado estuviese en posesión de una marca, sello o distintivo de calidad homologado, el Director de las Obras podrá eximir de los ensayos de control de procedencia
000 | Se exigirá etiqueta de marcado CE y Declaración de Prestaciones |  |  |  | 1 | Tipo / Planta | 1 | Tipo / Planta
2000 | Verificación planta de áridos |  | Modelo de AOPJA |  | 1 | Planta | 1 | Planta
OLB041 | Análisis granulométrico de zahorra |  | UNE-EN 933-1 | PLIEGO PROYECTO / PG-3 | 1 | Procedencia | 1 | Procedencia
OLA008 OLA009 | Límites de Atterberg |  | UNE 103103 UNE 103104 | PLIEGO PROYECTO / PG-3 | 1 | Procedencia | 1 | Procedencia
OLB049 | Coeficiente de Los Angeles |  | UNE-EN 1097-2 | PLIEGO PROYECTO / PG-3 | 1 | Procedencia | 1 | Procedencia
OLB044 | Equivalente de arena de áridos (SE4) |  | UNE-EN 933-8. Anexo A | PLIEGO PROYECTO / PG-3 | 1 | Procedencia | 1 | Procedencia
OLB064 | Azul de metileno | * | UNE-EN 933-9. Anexo A | PLIEGO PROYECTO / PG-3 |  | Procedencia |  | Procedencia | El ensayo de azul de metileno se realizará cuando se requiera de acuerdo con lo indicado en el art. 510.2.3 del PG-3
OLB054 | Índice de lajas |  | UNE-EN 933-3 | PLIEGO PROYECTO / PG-3 | 1 | Procedencia | 1 | Procedencia
OLB046 | Proporción de caras de fractura de las partículas del árido grueso | * | UNE-EN 933-5 | PLIEGO PROYECTO / PG-3 | 1 | Procedencia | 1 | Procedencia | Solo para zahorras artificiales
OLB045 | Humedad mediante secado en estufa |  | UNE-EN 1097-5 | PLIEGO PROYECTO / PG-3 | 1 | Procedencia | 1 | Procedencia
OLB079 | Contenido total en azufre |  | UNE-EN 1744-1. Apdo. 11 | PLIEGO PROYECTO / PG-3 | 1 | Procedencia | 1 | Procedencia
OLB041 | Contenido en finos del árido grueso | * | UNE-EN 933-1 | PLIEGO PROYECTO / PG-3 |  | Procedencia |  | Procedencia | Se realizará unicamente en el caso de fabricar la zahorra a partir de fracciones separadas
OLB092 | Determinación de la desintegración del silicato bicálcico de las escorias de horno alto | * | UNE-EN 1744-1. Apdo. 19.1 | PLIEGO PROYECTO / PG-3 |  | Procedencia |  | Procedencia | Solo para zahorras de árido siderúrgico procedente de horno alto
OLB093 | Determinación de la expansión de las escorias de fundición de acero (Estabilidad en volumen) | * | UNE-EN 1744-1. Apdo. 19.3 Apdo. 510.2.2.1 PG-3 | PLIEGO PROYECTO / PG-3 |  | Procedencia |  | Procedencia | Solo para zahorras de árido siderúrgico de acería
OLB091 | Determinación del grado de envejecimiento en escorias de acería | * | NLT-361 | PLIEGO PROYECTO / PG-3 |  | Procedencia |  | Procedencia | Solo para zahorras de árido siderúrgico de acería
1.2.- Control de ejecución zahorra cantera (en obra). Fabricación
OLB041 | Análisis granulométrico de zahorra |  | UNE-EN 933-1 | PLIEGO PROYECTO / PG-3 | 2 | 1.000 m3 | 1 | 10.000 m3
OLB045 | Humedad mediante secado en estufa |  | UNE-EN 1097-5 | PLIEGO PROYECTO / PG-3 | 2 | 1.000 m3 | 1 | 10.000 m3
OLB047 | Ensayo de compactación. Próctor modificado |  | UNE-EN 13286-2 | PLIEGO PROYECTO / PG-3 | 1 | 5.000 m3 | 1 | 10.000 m3
OLB044 | Equivalente de arena de áridos (SE4) |  | UNE-EN 933-8. Anexo A | PLIEGO PROYECTO / PG-3 | 1 | 5.000 m3 | 1 | 10.000 m3
OLB064 | Azul de metileno | * | UNE-EN 933-9. Anexo A | PLIEGO PROYECTO / PG-3 |  | 5.000 m3 |  | 10.000 m3 | El ensayo de azul de metileno se realizará cuando se requiera de acuerdo con lo indicado en el art. 510.2.3 del PG-3
OLA008 OLA009 | Límites de Atterberg |  | UNE 103103 UNE 103104 | PLIEGO PROYECTO / PG-3 | 1 | 5.000 m3 | 1 | 10.000 m3
OLB041 | Contenido en finos del árido grueso | * | UNE-EN 933-1 | PLIEGO PROYECTO / PG-3 |  | 5.000 m3 |  | 10.000 m3 | Se realizará unicamente en el caso de fabricar la zahorra a partir de fracciones separadas
OLB054 | Índice de lajas |  | UNE-EN 933-3 | PLIEGO PROYECTO / PG-3 | 1 | 20.000 m3 | 1 | 40.000 m3
OLB046 | Proporción de caras de fractura de las partículas del árido grueso | * | UNE-EN 933-5 | PLIEGO PROYECTO / PG-3 | 1 | 20.000 m3 | 1 | 40.000 m3 | Solo para zahorras artificiales
OLB049 | Coeficiente de Los Angeles |  | UNE-EN 1097-2 | PLIEGO PROYECTO / PG-3 | 1 | 20.000 m3 | 1 | 40.000 m3
OLB079 | Contenido total en azufre |  | UNE-EN 1744-1. Apdo. 11 | PLIEGO PROYECTO / PG-3 | 1 | 20.000 m3 |  | 40.000 m3
| 1.3.- Control de procedencia del material RCD (en instalación de áridos) * | [7 empty] | Si el material utilizado estuviese en posesión de una marca, sello o distintivo de calidad homologado, el Director de las Obras podrá eximir de los ensayos de control de procedencia
000 | Se exigirá que el suministrador sea gestor de valorización, etiqueta CE, Declaración de Prestaciones y certificado de suministro. |  |  |  | 1 | Tipo / Planta | 1 | Tipo / Planta
2000 | Verificación planta de tratamiento de áridos RCD |  | Modelo de AOPJA |  | 1 | Planta | 1 | Planta
OLB071 | Clasificación de los componentes del árido grueso reciclado |  | UNE-EN 933-11 |  | 1 | Procedencia | 1 | Procedencia
OLB070 | Sulfatos soluble en agua áridos reciclados |  | UNE-EN 1744-1. Apdo 10.2 | PLIEGO PROYECTO / RECOMENDACIONES RCD AOPJA | 1 | Procedencia | 1 | Procedencia
OLB041 | Análisis granulométrico de zahorra |  | UNE-EN 933-1 |  | 1 | Procedencia | 1 | Procedencia
OLA008 OLA009 | Límites de Atterberg |  | UNE 103103 UNE 103104 |  | 1 | Procedencia | 1 | Procedencia
OLB049 | Coeficiente de Los Angeles |  | UNE-EN 1097-2 |  | 1 | Procedencia | 1 | Procedencia
OLB044 | Equivalente de arena de áridos (SE4) |  | UNE-EN 933-8. Anexo A |  | 1 | Procedencia | 1 | Procedencia
OLB064 | Azul de metileno | * | UNE-EN 933-9. Anexo A |  |  | Procedencia |  | Procedencia | El ensayo de azul de metileno se realizará cuando se requiera de acuerdo con lo indicado en el art. 510.2.3 del PG-3
OLB054 | Índice de lajas |  | UNE-EN 933-3 |  | 1 | Procedencia | 1 | Procedencia
OLB046 | Proporción de caras de fractura de las partículas del árido grueso | * | UNE-EN 933-5 |  | 1 | Procedencia | 1 | Procedencia | Solo para zahorras artificiales
OLB045 | Humedad mediante secado en estufa |  | UNE-EN 1097-5 |  | 1 | Procedencia | 1 | Procedencia
OLB079 | Contenido total en azufre |  | UNE-EN 1744-1. Apdo 11. |  | 1 | Procedencia | 1 | Procedencia
OLB041 | Contenido en finos del árido grueso | * | UNE-EN 933-1 |  |  | Procedencia |  | Procedencia | Se realizará únicamente en el caso de fabricar la zahorra a partir de fracciones separadas
OLB058 | Pérdida en el ensayo de sulfato de magnesio |  | UNE-EN 1367-2 |  | 1 | Procedencia | 1 | Procedencia
OLB047 | Ensayo de compactación. Próctor modificado |  | UNE-EN 13286-2 |  | 1 | Procedencia | 1 | Procedencia
OLB048 | Determinación en laboratorio del Índice C.B.R. |  | UNE 103502 |  | 1 | Procedencia | 1 | Procedencia
1.4.- Control de ejecución zahorra RCD (en obra). Fabricación
OLB071 | Clasificación de los componentes del árido grueso |  | UNE-EN 933-11 | PLIEGO PROYECTO / RECOMENDACIONES RCD AOPJA | 1 | 5.000 m3 | 1 | 10.000 m3
OLB070 | Sulfatos soluble en agua áridos reciclados |  | UNE-EN 1744-1. Apdo 10.2 |  | 1 | 5.000 m3 | 1 | 10.000 m3
OLB041 | Análisis granulométrico de zahorra |  | UNE-EN 933-1 |  | 1 | 1.000 m3 | 1 | 10.000 m3
OLB045 | Humedad mediante secado en estufa |  | UNE-EN 1097-5 |  | 1 | 5.000 m3 | 1 | 10.000 m3
OLB047 | Ensayo de compactación. Próctor modificado |  | UNE-EN 13286-2 |  | 1 | 5.000 m3 | 1 | 10.000 m3
OLB044 | Equivalente de arena de áridos (SE4) |  | UNE-EN 933-8. Anexo A |  | 1 | 1.000 m3 | 1 | 10.000 m3
OLB064 | Azul de metileno | * | UNE-EN 933-9. Anexo A |  |  | 5.000 m3 |  | 10.000 m3 | El ensayo de azul de metileno se realizará cuando se requiera de acuerdo con lo indicado en el art. 510.2.3 del PG-3
OLA008 OLA009 | Límites de Atterberg |  | UNE 103103 UNE 103104 |  | 1 | 5.000 m3 | 1 | 10.000 m3
OLB054 | Índice de lajas |  | UNE-EN 933-3 |  | 1 | 5.000 m3 | 1 | 10.000 m3
OLB046 | Proporción de caras de fractura de las partículas del árido grueso |  | UNE-EN 933-5 |  | 1 | 5.000 m3 | 1 | 10.000 m3
OLB049 | Coeficiente de Los Angeles |  | UNE-EN 1097-2 |  | 1 | 5.000 m3 | 1 | 10.000 m3
OLB079 | Contenido total en azufre |  | UNE-EN 1744-1. Apdo 11. |  | 1 | 5.000 m3 | 1 | 10.000 m3
1.5.- Compactación
OLA011 | Densidad in situ y humedad "in situ" |  | UNE 103900 | PLIEGO PROYECTO / PG-3 | 7 | 3.500 m2 | 7 | 3.500 m2
OLA013 | Carga con placa estática |  | UNE 103808 | PLIEGO PROYECTO / PG-3 | 2 | 7.000 m2 | 1 | 7.000 m2
2.- SUELO CEMENTO
2.1.- Control de procedencia de los materiales
2.1.1.- Cemento
000 | Se exigirá etiqueta de marcado CE y Declaración de Prestaciones (solo en el caso de cementos sujetos al marcado CE) |  | RC-16. Anejo I |  | 1 | Procedencia | 1 | Procedencia
OLB002 | Resistencias mecánicas | * | UNE-EN 196-1 | PLIEGO PROYECTO / RC-16 | 1 | Tipo / 200 t o mes | 1 | Tipo | *En el caso de cementos en posesión del marcado CE y/o sello de calidad se podrá eximir, a juicio del Director de Obra, de la realización de los ensayos ** Para cementos resistentes a los sulfatos y al agua de mar ***Para cementos puzolánicos
OLB005 | Pérdida por calcinación de cementos |  | UNE-EN 196-2 | PLIEGO PROYECTO / RC-16 |  | Tipo / 200 t o mes |  | Tipo
OLB010 | Determinación cuantitativa de los componentes del cemento | * ** | UNE 80216 | PLIEGO PROYECTO / RC-16 |  | Tipo / 200 t o mes |  | Tipo
OLB009 | Ensayo de puzolanicidad | * *** | UNE-EN 196-5 | PLIEGO PROYECTO / RC-16 |  | Tipo / 200 t o mes |  | Tipo
OLB007 | Contenido de sulfatos | * | UNE-EN 196-2 | PLIEGO PROYECTO / RC-16 |  | Tipo / 200 t o mes |  | Tipo
OLB006 | Contenido de cloruros |  | UNE-EN 196-2 | PLIEGO PROYECTO / RC-16 |  | Tipo / 200 t o mes |  | Tipo
OLB008 | Residuo insoluble en ácido clorhídrico y carbonato de sodio |  | UNE-EN 196-2 | PLIEGO PROYECTO / RC-16 |  | Tipo / 200 t o mes |  | Tipo
OLB004 | Estabilidad en volumen en cementos |  | UNE-EN 196-3 | PLIEGO PROYECTO / RC-16 | 1 | Tipo / 200 t o mes | 1 | Tipo
OLB003 | Tiempo de fraguado en cementos |  | UNE-EN 196-3 | PLIEGO PROYECTO / RC-16 | 1 | Tipo / 200 t o mes | 1 | Tipo
2.1.2.- Agua
OLB031 | Determinación del contenido en aceites y grasas en el agua | * | UNE 7235 | PLIEGO PROYECTO / EHE-08 | 1 | Tipo / Procedencia |  | Tipo / Procedencia | En el caso de agua procedente de la red de abastecimiento de agua potable, no será necesaria la realización de los ensayos
OLB030 | Determinación de hidratos de carbono en agua |  | UNE 7132 | PLIEGO PROYECTO / EHE-08 | 1 | Tipo / Procedencia |  | Tipo / Procedencia
OLB029 | Determinación de cloruros en el agua |  | UNE 7178 | PLIEGO PROYECTO / EHE-08 | 1 | Tipo / Procedencia |  | Tipo / Procedencia
OLB036 | Determinación del contenido total de sulfatos en agua |  | UNE 83956 | PLIEGO PROYECTO / EHE-08 | 1 | Tipo / Procedencia |  | Tipo / Procedencia
OLB037 | Determinación del contenido total de sustancias disueltas en agua |  | UNE 83957 | PLIEGO PROYECTO / EHE-08 | 1 | Tipo / Procedencia |  | Tipo / Procedencia
OLB032 | pH del agua |  | UNE 83952 | PLIEGO PROYECTO / EHE-08 | 1 | Tipo / Procedencia |  | Tipo / Procedencia
| 2.1.3.- Control de procedencia del material granular para la fabricación del suelocemento * | [7 empty] | Si el material utilizado estuviese en posesión de una marca, sello o distintivo de calidad homologado, el Director de las Obras podrá eximir de los ensayos de control de procedencia
OLB041 | Análisis granulométrico |  | UNE-EN 933-1 | PLIEGO PROYECTO / PG-3 | 1 | Procedencia | 1 | Procedencia
OLA008 OLA009 | Límites de Atterberg |  | UNE 103103 UNE 103104 | PLIEGO PROYECTO / PG-3 | 1 | Procedencia | 1 | Procedencia
OLA014 | Contenido de materia orgánica |  | UNE 103204 | PLIEGO PROYECTO / PG-3 | 1 | Procedencia | 1 | Procedencia
OLA016 | Contenido de sulfatos solubles en suelos | * | UNE 103201 | PLIEGO PROYECTO / PG-3 | 1 | Procedencia | 1 | Procedencia | Si el contenido ponderal de sulfatos solubles (SO3) en los materiales que se vayan a utilizar es superior al cinco por mil (0,5%) en masa, deberá emplearse un cemento resistente a los sulfatos.
OLB079 | Contenido total en azufre |  | UNE-EN 1744-1. Apdo. 11 | PLIEGO PROYECTO / PG-3 | 1 | Procedencia | 1 | Procedencia
OLB068 | Contenido de sulfatos solubles en ácido |  | UNE-EN 1744-1. Apdo. 12 | PLIEGO PROYECTO / PG-3 | 1 | Procedencia | 1 | Procedencia
OLA038 | Descripción petrográfica | * | UNE-EN 932-3 | PLIEGO PROYECTO / PG-3 | 1 | Procedencia |  | Procedencia | Solo en caso de no contar con experiencia previa en el uso del material de esa procedencia
OLB081 | Reactividad álcali-sílice y álcali-silicato de los áridos. Método acelerado en probetas de mortero | * | UNE 146508 EX | PLIEGO PROYECTO / PG-3 |  | Procedencia |  | Procedencia | Solo en el caso de que el ensayo petrográfico indique que pueda existir reactividad
OLB089 | Reactividad álcali-carbonato |  | UNE 146507-2 EX | PLIEGO PROYECTO / PG-3 |  | Procedencia |  | Procedencia
2.2.- Control de ejecución. Material granular para la fabricación del suelocemento
OLB045 | Humedad natural |  | UNE-EN 1097-5 | PLIEGO PROYECTO / PG-3 | 2 | 1.000 m3 / Día | 1 | 10.000 m3
OLA008 OLA009 | Límites de Atterberg |  | UNE 103103 UNE 103104 | PLIEGO PROYECTO / PG-3 | 2 | 1.000 m3 / Día | 1 | 10.000 m3
OLA014 | Contenido de materia orgánica |  | UNE 103204 | PLIEGO PROYECTO / PG-3 | 1 | 5.000 m3 / Semana | 1 | Mes
OLB079 | Contenido total en azufre |  | UNE-EN 1744-1. Apdo 11 | PLIEGO PROYECTO / PG-3 | 1 | Mes | 1 | Tres meses
OLB068 | Contenido de sulfatos solubles en ácido |  | UNE-EN 1744-1. Apdo. 12 | PLIEGO PROYECTO / PG-3 | 1 | Mes | 1 | Tres meses
2.3.- Control de ejecución. Mezcla de los componentes en seco
OLA025 | Análisis granulométrico |  | UNE-EN 933-1 | PLIEGO PROYECTO / PG-3 | 2 | Día | 1 | Día
2.4.- Control de dosificación y mezclado
231 | Fórmula de trabajo suelo cemento | * | Apdo. 513.5.1 PG-3 | PLIEGO PROYECTO / PG-3 | 1 | Tipo / Suelo | 1 | Tipo / Suelo | Con al menos 3 porcentajes distintos de adición. Incluirá estudio de la sensibilidad del suelocemento a la variación de la humedad de compactación, determinándose la densidad y resistencia a compresión del suelocemento en probetas compactadas con humedades del -1,0 / +0,5 % de la óptima Proctor modificado.
OLA030 | Periodo de trabajabilidad |  | UNE-EN 13286-45 | PLIEGO PROYECTO / PG-3 | 1 | Tipo / Suelo | 1 | Tipo / Suelo
OLA033 | Ensayo de compactación. Próctor modificado |  | UNE-EN 13286-2 | PLIEGO PROYECTO / PG-3 | 1 | 10.000m3 / Semana | 1 | 10.000m3 / Semana
OLA031 OLA032 | Resistencia a compresión simple (7 días) | * | UNE-EN 13286-41 UNE-EN 13286-51 | PLIEGO PROYECTO / PG-3 | 2 a 3 | 7.000 m2 | 1 | 7.000 m2 | Para tráfico T00 y T0, se controlará por cada lote como mínimo 3 amasadas diferentes, 2 para el resto de los casos. El número de probetas confeccionadas de cada amasada no será inferior a 3. Las probetas se fabricarán y conservarán según la norma UNE-EN 13286-51
OLA007 | Humedad mediante secado en estufa | * | UNE 103300 | PLIEGO PROYECTO / PG-3 | 2 | 7.000 m2 | 1 | 7.000 m2 | Como mínimo 2 veces al día
2.5.- Control de la extensión y compactación
OLA011 | Densidad in situ y humedad "in situ" |  | UNE 103900 | PLIEGO PROYECTO / PG-3 | 7 | 3.500 m2 | 7 | 3.500 m2
2.6.- Control de recepción de la unidad terminada
OLA029 | Determinación del espesor y densidad de la capa. Extracción de probetas testigo |  | NLT-314 | PLIEGO PROYECTO / PG-3 | 6 | 3.500 m2 | 3 | 5.000 m2
3.- GRAVA-CEMENTO
3.1.- Control de procedencia de los materiales
3.1.1.- Cemento
000 | Se exigirá etiqueta de marcado CE y Declaración de Prestaciones (solo en el caso de cementos sujetos al marcado CE) |  | RC-16. Anejo I |  | 1 | Procedencia | 1 | Procedencia
OLB002 | Resistencias mecánicas | * | UNE-EN 196-1 | PLIEGO PROYECTO / RC-16 | 1 | Tipo / 200 t o mes | 1 | Tipo | *En el caso de cementos en posesión del marcado CE y/o sello de calidad se podrá eximir, a juicio del Director de Obra, de la realización de los ensayos ** Para cementos resistentes a los sulfatos y al agua de mar ***Para cementos puzolánicos
OLB005 | Pérdida por calcinación de cementos |  | UNE-EN 196-2 | PLIEGO PROYECTO / RC-16 |  | Tipo / 200 t o mes |  | Tipo
OLB010 | Determinación cuantitativa de los componentes del cemento | * ** | UNE 80216 | PLIEGO PROYECTO / RC-16 |  | Tipo / 200 t o mes |  | Tipo
OLB009 | Ensayo de puzolanicidad | * *** | UNE-EN 196-5 | PLIEGO PROYECTO / RC-16 |  | Tipo / 200 t o mes |  | Tipo
OLB007 | Contenido de sulfatos | * | UNE-EN 196-2 | PLIEGO PROYECTO / RC-16 |  | Tipo / 200 t o mes |  | Tipo
OLB006 | Contenido de cloruros |  | UNE-EN 196-2 | PLIEGO PROYECTO / RC-16 |  | Tipo / 200 t o mes |  | Tipo
OLB008 | Residuo insoluble en ácido clorhídrico y carbonato de sodio |  | UNE-EN 196-2 | PLIEGO PROYECTO / RC-16 |  | Tipo / 200 t o mes |  | Tipo
OLB004 | Estabilidad en volumen en cementos |  | UNE-EN 196-3 | PLIEGO PROYECTO / RC-16 | 1 | Tipo / 200 t o mes | 1 | Tipo
OLB003 | Tiempo de fraguado en cementos |  | UNE-EN 196-3 | PLIEGO PROYECTO / RC-16 | 1 | Tipo / 200 t o mes | 1 | Tipo
3.1.2.- Agua
OLB031 | Determinación del contenido en aceites y grasas en el agua | * | UNE 7235 | PLIEGO PROYECTO / EHE-08 | 1 | Tipo / Procedencia |  | Tipo / Procedencia | En el caso de agua procedente de la red de abastecimiento de agua potable, no será necesaria la realización de los ensayos
OLB030 | Determinación de hidratos de carbono en agua |  | UNE 7132 | PLIEGO PROYECTO / EHE-08 | 1 | Tipo / Procedencia |  | Tipo / Procedencia
OLB029 | Determinación de cloruros en el agua |  | UNE 7178 | PLIEGO PROYECTO / EHE-08 | 1 | Tipo / Procedencia |  | Tipo / Procedencia
OLB036 | Determinación del contenido total de sulfatos en agua |  | UNE 83956 | PLIEGO PROYECTO / EHE-08 | 1 | Tipo / Procedencia |  | Tipo / Procedencia
OLB037 | Determinación del contenido total de sustancias disueltas en agua |  | UNE 83957 | PLIEGO PROYECTO / EHE-08 | 1 | Tipo / Procedencia |  | Tipo / Procedencia
OLB032 | pH del agua |  | UNE 83952 | PLIEGO PROYECTO / EHE-08 | 1 | Tipo / Procedencia |  | Tipo / Procedencia
| 3.1.3.- Control de procedencia de los áridos de cantera* | [7 empty] | Si el material utilizado estuviese en posesión de una marca, sello o distintivo de calidad homologado, el Director de las Obras podrá eximir de los ensayos de control de procedencia
000 | Se exigirá etiqueta de marcado CE y Declaración de Prestaciones | * |  |  | 1 | Tipo / Planta | 1 | Tipo / Planta | Deberá incluir descripción petrográfica
2000 | Verificación planta áridos |  | Modelo de AOPJA |  | 1 | Planta | 1 | Planta
OLB041 | Análisis granulométrico de áridos |  | UNE-EN 933-1 | PLIEGO PROYECTO / PG-3 | 1 | Tamaño / Procedencia | 1 | Tamaño / Procedencia
OLB049 | Coeficiente de Los Angeles |  | UNE-EN 1097-2 | PLIEGO PROYECTO / PG-3 | 1 | Procedencia | 1 | Procedencia
OLB054 | Índice de lajas |  | UNE-EN 933-3 | PLIEGO PROYECTO / PG-3 | 1 | Tamaño / Procedencia | 1 | Tamaño / Procedencia
OLB046 | Proporción de caras de fractura de las partículas del árido grueso |  | UNE-EN 933-5 | PLIEGO PROYECTO / PG-3 | 1 | Tamaño / Procedencia | 1 | Tamaño / Procedencia
OLB065 | Determinación de compuestos orgánicos que afecten al fraguado y endurecimiento del cemento |  | UNE-EN 1744-1. Apdo. 15.1 | PLIEGO PROYECTO / PG-3 | 1 | Procedencia | 1 | Procedencia
OLB079 | Contenido total en azufre |  | UNE-EN 1744-1. Apdo. 11 | PLIEGO PROYECTO / PG-3 | 1 | Procedencia | 1 | Procedencia
OLB068 | Contenido de sulfatos solubles en ácido |  | UNE-EN 1744-1. Apdo. 12 | PLIEGO PROYECTO / PG-3 | 1 | Procedencia | 1 | Procedencia
OLB081 | Reactividad álcali-sílice y álcali-silicato de los áridos. Método acelerado en probetas de mortero | * | UNE 146508 EX | PLIEGO PROYECTO / PG-3 |  | Procedencia |  | Procedencia | Solo en el caso de que el ensayo petrográfico indique que pueda existir reactividad
OLB089 | Reactividad álcali-carbonato |  | UNE 146507-2 EX | PLIEGO PROYECTO / PG-3 |  | Procedencia |  | Procedencia
OLA008 OLA009 | Límites de Atterberg |  | UNE 103103 UNE 103104 | PLIEGO PROYECTO / PG-3 | 1 | Procedencia | 1 | Procedencia
OLB044 | Equivalente de arena de áridos (SE4) |  | UNE-EN 933-8. Anexo A | PLIEGO PROYECTO / PG-3 | 1 | Procedencia | 1 | Procedencia
OLB064 | Azul de metileno | * | UNE-EN 933-9. Anexo A | PLIEGO PROYECTO / PG-3 |  | Procedencia |  | Procedencia | El ensayo de azul de metileno se realizará cuando se requiera de acuerdo con lo indicado en el art. 513.2.3 del PG-3
3.2.- Control de ejecución. Áridos de cantera (en obra). Fabricación
OLB045 | Humedad natural |  | UNE-EN 1097-5 | PLIEGO PROYECTO / PG-3 | 2 | 1.000 m3 / Día | 1 | 10.000 m3
OLB041 | Análisis granulométrico de áridos |  | UNE-EN 933-1 | PLIEGO PROYECTO / PG-3 | 2 | Tamaño / 1.000 m3 / Día | 1 | Tamaño / 10.000 m3
OLB044 | Equivalente de arena del árido fino (SE4) |  | UNE-EN 933-8. Anexo A | PLIEGO PROYECTO / PG-3 | 2 | 1.000 m3 / Día | 1 | 1.000 m3
OLB064 | Azul de metileno | * | UNE-EN 933-9. Anexo A | PLIEGO PROYECTO / PG-3 |  | 1.000 m3 / Día |  | 1.000 m3 | El ensayo de azul de metileno se realizará cuando se requiera de acuerdo con lo indicado en el art. 513.2.3 del PG-3
OLA008 OLA009 | Límites de Atterberg |  | UNE 103103 UNE 103104 | PLIEGO PROYECTO / PG-3 | 1 | 5.000 m3 / Semana | 1 | 20.000 m3
OLB065 | Determinación de compuestos orgánicos que afecten al fraguado y endurecimiento del cemento |  | UNE-EN 1744-1. Apdo. 15.1 | PLIEGO PROYECTO / PG-3 | 1 | Mes | 1 | 3 Meses
OLB054 | Índice de lajas |  | UNE-EN 933-3 | PLIEGO PROYECTO / PG-3 | 1 | Tamaño / mes | 1 | 20.000 m3
OLB046 | Proporción de caras de fractura de las partículas del árido grueso |  | UNE-EN 933-5 | PLIEGO PROYECTO / PG-3 | 1 | Tamaño / mes | 1 | 20.000 m3
OLB079 | Contenido total en azufre |  | UNE-EN 1744-1. Apdo. 11 | PLIEGO PROYECTO / PG-3 | 1 | Mes | 1 | 3 Meses
OLB068 | Contenido de sulfatos solubles en ácido |  | UNE-EN 1744-1. Apdo. 12 | PLIEGO PROYECTO / PG-3 | 1 | Mes | 1 | 3 Meses
OLB049 | Coeficiente de Los Angeles |  | UNE-EN 1097-2 | PLIEGO PROYECTO / PG-3 | 1 | Mes | 1 | 3 Meses
| 3.3.- Control de procedencia de los áridos RCD* | [7 empty] | Si el material utilizado estuviese en posesión de una marca, sello o distintivo de calidad homologado, el Director de las Obras podrá eximir de los ensayos de control de procedencia
000 | Se exigirá que el suministrador es gestor de valorización, etiqueta CE, declaración de prestaciones y certificado de suministro. |  |  |  | 1 | Tipo / Planta | 1 | Tipo / Planta
2000 | Verificación planta de tratamiento de áridos RCD |  | Modelo de AOPJA | PLIEGO PROYECTO / RECOMENDACIONES RCD AOPJA | 1 | Planta | 1 | Planta
OLB071 | Clasificación de los componentes del árido grueso |  | UNE-EN 933-11 | PLIEGO PROYECTO / RECOMENDACIONES RCD AOPJA | 1 | Procedencia | 1 | Procedencia
OLB049 | Coeficiente de Los Angeles |  | UNE-EN 1097-2 | PLIEGO PROYECTO / RECOMENDACIONES RCD AOPJA | 1 | Procedencia | 1 | Procedencia
OLB054 | Índice de lajas |  | UNE-EN 933-3 | PLIEGO PROYECTO / RECOMENDACIONES RCD AOPJA | 1 | Tamaño / Procedencia | 1 | Tamaño / Procedencia
OLB046 | Proporción de caras de fractura de las partículas del árido grueso |  | UNE-EN 933-5 | PLIEGO PROYECTO / RECOMENDACIONES RCD AOPJA | 1 | Tamaño / Procedencia | 1 | Tamaño / Procedencia
OLB065 | Compuestos orgánicos que afectan al fraguado y endurecimiento del cemento |  | UNE-EN 1744-1. Apdo. 15.1 | PLIEGO PROYECTO / RECOMENDACIONES RCD AOPJA | 1 | Procedencia | 1 | Procedencia
OLB079 | Contenido total en azufre |  | UNE-EN 1744-1. Apdo. 11 | PLIEGO PROYECTO / RECOMENDACIONES RCD AOPJA | 1 | Procedencia | 1 | Procedencia
OLB068 | Contenido de sulfatos solubles en ácido |  | UNE-EN 1744-1. Apdo. 12 | PLIEGO PROYECTO / RECOMENDACIONES RCD AOPJA | 1 | Procedencia | 1 | Procedencia
OLB081 | Reactividad álcali-sílice y álcali-silicato de los áridos. Método acelerado en probetas de mortero. | * | UNE 146508 EX | PLIEGO PROYECTO / RECOMENDACIONES RCD AOPJA | 1 | Procedencia | 1 | Procedencia | Se realizará una u otra en función del tipo de árido
OLB089 | Reactividad álcali-carbonato |  | UNE 146507-2 EX | PLIEGO PROYECTO / RECOMENDACIONES RCD AOPJA | 1 | Procedencia | 1 | Procedencia
OLB041 | Análisis granulométrico de áridos |  | UNE-EN 933-1 | PLIEGO PROYECTO / RECOMENDACIONES RCD AOPJA | 1 | Tamaño / Procedencia | 1 | Tamaño / Procedencia
OLB043 | Contenido de terrones de arcilla | * | UNE 7133 | PLIEGO PROYECTO / RECOMENDACIONES RCD AOPJA |  | Tamaño / Procedencia |  | Tamaño / Procedencia | El Director de las obras podrá ordenar la realización de este ensayo
OLB044 | Equivalente de arena del árido fino (SE4) |  | UNE-EN 933-8. Anexo A | PLIEGO PROYECTO / RECOMENDACIONES RCD AOPJA | 1 | Procedencia | 1 | Procedencia
OLB064 | Azul de metileno | * | UNE-EN 933-9. Anexo A | PLIEGO PROYECTO / PG-3 |  | 1.000 m3 / Día |  | 1.000 m3 | El ensayo de azul de metileno se realizará cuando se requiera de acuerdo con lo indicado en el art. 513.2.3 del PG-3
OLA008 OLA009 | Límites de Atterberg |  | UNE 103103 UNE 103104 | PLIEGO PROYECTO / RECOMENDACIONES RCD AOPJA | 1 | Procedencia | 1 | Procedencia
3.4.- Control de ejecución. Áridos RCD (en obra). Fabricación
OLB045 | Humedad árido grueso |  | UNE-EN 1097-5 | PLIEGO PROYECTO / RECOMENDACIONES RCD AOPJA | 2 | 1.000 m3 / Día | 1 | 1.000 m3
OLB041 | Análisis granulométrico de áridos |  | UNE-EN 933-1 | PLIEGO PROYECTO / RECOMENDACIONES RCD AOPJA | 2 | 1.000 m3 / Día | 1 | 1.000 m3
OLB044 | Equivalente de arena de áridos (SE4) |  | UNE-EN 933-8. Anexo A | PLIEGO PROYECTO / RECOMENDACIONES RCD AOPJA | 2 | 1.000 m3 / Día | 1 | 1.000 m3
OLB064 | Azul de metileno | * | UNE-EN 933-9. Anexo A | PLIEGO PROYECTO / RECOMENDACIONES RCD AOPJA |  | 1.000 m3 / Día |  | 1.000 m3 | El ensayo de azul de metileno se realizará cuando se requiera de acuerdo con lo indicado en el art. 513.2.3 del PG-3
OLB071 | Clasificación de los componentes del árido grueso reciclado |  | UNE-EN 933-11 | PLIEGO PROYECTO / RECOMENDACIONES RCD AOPJA | 1 | 5.000 m3 / Semana | 1 | 20.000 m3
OLA008 OLA009 | Límites de Atterberg |  | UNE 103103 UNE 103104 | PLIEGO PROYECTO / RECOMENDACIONES RCD AOPJA | 1 | 5.000 m3 / Semana | 1 | 20.000 m3
OLB065 | Determinación de compuestos orgánicos que afecten al fraguado y endurecimiento del cemento |  | UNE-EN 1744-1. Apdo. 15.1 | PLIEGO PROYECTO / RECOMENDACIONES RCD AOPJA | 1 | Mes | 1 | 3 Meses
OLB054 | Índice de lajas |  | UNE-EN 933-3 | PLIEGO PROYECTO / RECOMENDACIONES RCD AOPJA | 1 | Tamaño / 5.000 m3 / Semana | 1 | Tamaño / 20.000 m3
OLB046 | Proporción de caras de fractura de las partículas del árido grueso |  | UNE-EN 933-5 | PLIEGO PROYECTO / RECOMENDACIONES RCD AOPJA | 1 | Tamaño / 5.000 m3 / Semana | 1 | Tamaño / 20.000 m3
OLB079 | Contenido total en azufre |  | UNE-EN 1744-1. Apdo. 11 | PLIEGO PROYECTO / RECOMENDACIONES RCD AOPJA | 1 | 5.000 m3 / Semana | 1 | 20.000 m3
OLB068 | Contenido de sulfatos solubles en ácido |  | UNE-EN 1744-1. Apdo. 12 | PLIEGO PROYECTO / RECOMENDACIONES RCD AOPJA | 1 | 5.000 m3 / Semana | 1 | 20.000 m3
OLB049 | Coeficiente de Los Angeles |  | UNE-EN 1097-2 | PLIEGO PROYECTO / RECOMENDACIONES RCD AOPJA | 1 | 5.000 m3 / Semana | 1 | 20.000 m3
OLB043 | Contenido de terrones de arcilla | * | UNE 7133 | PLIEGO PROYECTO / RECOMENDACIONES RCD AOPJA |  | 5.000 m3 / Semana |  | 20.000 m3 | El Director de las obras podrá ordenar la realización de este ensayo
3.5.- Control de ejecución. Mezcla de los componentes en seco
OLB041 | Análisis granulométrico de áridos |  | UNE-EN 933-1 | PLIEGO PROYECTO / PG-3 | 2 | Día | 1 | Día
3.6.- Control de dosificación y mezclado
211 | Fórmula de trabajo para gravacemento | * |  | PLIEGO PROYECTO / PG-3 | 1 | Tipo / Áridos | 1 | Tipo / Áridos | Incluye estudio de la identificación del material granular, la granulometría, Próctor modificado y Compresión simple, con al menos 3 porcentajes distintos de adición
OLA030 | Periodo de trabajabilidad |  | UNE-EN 13286-45 | PLIEGO PROYECTO / PG-3 | 1 | Tipo / Suelo | 1 | Tipo / Suelo
OLA033 | Ensayo de compactación. Próctor modificado |  | UNE-EN 13286-2 | PLIEGO PROYECTO / PG-3 | 4 | Mes | 2 | Mes
OLA031 OLA032 | Resistencia a compresión simple (7 días) | * | UNE-EN 13286-41 UNE-EN 13286-51 | PLIEGO PROYECTO / PG-3 | 2 a 3 | 7.000 m2 | 1 | 7.000 m2 | Para tráfico T00 y T0, se controlará por cada lote como mínimo 3 amasadas diferentes, 2 para el resto de los casos. El número de probetas confeccionadas de cada amasada no será inferior a 3. Las probetas se fabricarán y conservarán según la norma UNE-EN 13286-51
OLB045 | Humedad mediante secado en estufa | * | UNE-EN 1097-5 | PLIEGO PROYECTO / PG-3 | 2 | 7.000 m2 | 1 | 7.000 m2 | Como mínimo 2 veces al día
3.7.- Control de la extensión y compactación
OLA011 | Densidad in situ y humedad "in situ" |  | UNE 103900 | PLIEGO PROYECTO / PG-3 | 7 | 3.500 m2 | 7 | 5.000 m2
3.8.- Control de recepción de la unidad terminada
OLA029 | Determinación del espesor y densidad de la capa. Extracción de probetas testigo |  | NLT-314 | PLIEGO PROYECTO / PG-3 | 6 | 3.500 m2 | 3 | 5.000 m2
| 4.- GRAVA - EMULSIÓN * | [7 empty] | Sólo se realizarán los ensayos previos para obras con un total igual o superior a 15.000 Tm de Grava-Emulsión
4.1.- Ensayos previos de aptitud de los materiales
| 4.1.1.- Emulsión bituminosa | * | [6 empty] | El control de calidad de la emulsión bituminosa se realizará según el apartado 9 de este Capítulo
4.1.2.- Control de procedencia de los áridos
000 | Se exigirá etiqueta de marcado CE y Declaración de Prestaciones |  |  |  | 1 | Tipo / Planta | 1 | Tipo / Planta
2000 | Verificación planta de áridos | * | Modelo de AOPJA | PLIEGO PROYECTO / PLIEGO ATEB | 1 | Planta | 1 | Planta | En caso de que los áridos se clasifiquen
OLB041 | Análisis granulométrico de áridos (Se incluirá necesariamente el tamiz 0,063 mm) |  | UNE-EN 933-1 | PLIEGO PROYECTO / PLIEGO ATEB | 1 | Tamaño / Procedencia | 1 | Tamaño / Procedencia
OLB049 | Coeficiente de Los Angeles |  | UNE-EN 1097-2 | PLIEGO PROYECTO / PLIEGO ATEB | 1 | Tamaño / Procedencia | 1 | Tamaño / Procedencia
OLB051 | Densidad relativa y absorción |  | UNE-EN 1097-6 | PLIEGO PROYECTO / PLIEGO ATEB | 1 | Tamaño / Procedencia | 1 | Tamaño / Procedencia
OLB044 | Equivalente de arena de áridos (SE4) |  | UNE-EN 933-8. Anexo A | PLIEGO PROYECTO / PLIEGO ATEB | 1 | Tamaño / Procedencia | 1 | Tamaño / Procedencia
OLB064 | Azul de metileno | * | UNE-EN 933-9. Anexo A | PLIEGO PROYECTO / PLIEGO ATEB |  | Tamaño / Procedencia |  | Tamaño / Procedencia | El ensayo de azul de metileno se realizará cuando se requiera
OLB046 | Proporción de caras de fractura de las partículas del árido grueso |  | UNE-EN 933-5 | PLIEGO PROYECTO / PLIEGO ATEB | 1 | Tamaño / Procedencia | 1 | Tamaño / Procedencia
4.2.- Comprobación de la Dosificación de la Grava - Emulsión
217 | Verificación planta de Grava - emulsión |  |  |  | 1 | Procedencia | 1 | Procedencia
218 | Fórmula de trabajo para Grava-emulsión | * | NLT 389-00 UNE-EN 12697-12 UNE-EN 12697-23 | PLIEGO PROYECTO | 1 | Tipo | 1 | Tipo | Incluirá granulometría de los áridos combinados, contenido óptimo de fluido de compactación determinado mediante ensayo P.M., % en peso de agua de envuelta, tipo y % en peso de emulsión determinado mediante ensayo de envuelta NLT-196, y densidad y resistencia a Tracción Indirecta con al menos 3 porcentajes distintos de betún residual.
4.3.- Control de fabricación de la Grava-Emulsión (en obra)
4.3.1.- Control de calidad de los áridos
OLB041 | Análisis granulométrico de áridos (Se incluirá necesariamente el tamiz 0,063 mm) |  | UNE-EN 933-1 | PLIEGO PROYECTO / PLIEGO ATEB | 2 | Tamaño / Día | 1 | Tamaño / Día
OLB044 | Equivalente de arena de áridos (SE4) |  | UNE-EN 933-8. Anexo A | PLIEGO PROYECTO / PLIEGO ATEB | 2 | Tamaño / Día | 1 | Tamaño / Día
OLB064 | Azul de metileno | * | UNE-EN 933-9. Anexo A | PLIEGO PROYECTO / PLIEGO ATEB |  | Tamaño / Día |  | Tamaño / Día | El ensayo de azul de metileno se realizará cuando se requiera
OLB054 | Índice de lajas |  | UNE-EN 933-3 | PLIEGO PROYECTO / PLIEGO ATEB | 1 | Tamaño / semana | 1 | Tamaño / Mes
OLB046 | Proporción de caras de fractura de las partículas del árido grueso |  | UNE-EN 933-5 | PLIEGO PROYECTO / PLIEGO ATEB | 1 | Tamaño / semana | 1 | Tamaño / Mes
OLB049 | Coeficiente de Los Angeles |  | UNE-EN 1097-2 | PLIEGO PROYECTO / PLIEGO ATEB | 1 | Mes | 1 | Mes
OLB051 | Densidad relativa y absorción |  | UNE-EN 1097-6 | PLIEGO PROYECTO / PLIEGO ATEB | 1 | Tamaño / Mes | 1 | Tamaño / Mes
OLB095 | Polvo mineral de aportación. Densidad aparente |  | UNE-EN 1097-3. Anexo A | PLIEGO PROYECTO / PLIEGO ATEB | 1 | Tamaño / Día | 1 | Tamaño / semana
4.4.- Control de la Grava-Emulsión fabricada
OLB041 | Análisis granulométrico del árido combinado |  | UNE-EN 933-1 | PLIEGO PROYECTO / PLIEGO ATEB | 2 | Día
OLB044 | Equivalente de arena del árido combinado (SE4) |  | UNE-EN 933-8. Anexo A | PLIEGO PROYECTO / PLIEGO ATEB | 2 | Día
OLB064 | Azul de metileno | * | UNE-EN 933-9. Anexo A | PLIEGO PROYECTO / PLIEGO ATEB |  | Tamaño / Día |  |  | El ensayo de azul de metileno se realizará cuando se requiera
OLA005 | Ensayo de compactación. Próctor modificado |  | UNE-EN 13286-2 | PLIEGO PROYECTO / PLIEGO ATEB | 1 | Semana | 1 | Semana
OLA084 | Análisis granulométrico de los áridos recuperados de las mezclas bituminosas |  | UNE-EN 12697-2 | PLIEGO PROYECTO / PLIEGO ATEB | 2 | Día | 1 | Día
OLA083 | Contenido de ligante residual |  | UNE-EN 12697-1 | PLIEGO PROYECTO / PLIEGO ATEB | 2 | Día | 1 | Día
OLA087 | Contenido de huecos en mezcla |  | UNE-EN 12697-8 | PLIEGO PROYECTO / PLIEGO ATEB | 1 | Día | 1 | Día
OLA092 OLA107 | Resistencia a la acción del agua en el ensayo de tracción indirecta (mezcla fabricada en planta) | * | UNE-EN 12697-12 UNE-EN 12697-23 | PLIEGO PROYECTO / PLIEGO ATEB | 1 | Semana | 1 | Semana | Se recomienda fabricar las probetas mediante compactador giratorio, según norma UNE-EN 12697-31
4.5.- Control de extensión y compactación
OLA011 | Densidad in situ y humedad "in situ" |  | UNE 103900 | PLIEGO PROYECTO | 5 | 3.500 m2 | 5 | 3.500 m2
4.6.- Control final de acabado
OLA096 | Densidad, espesor y huecos sobre testigos |  | NLT-314 UNE-EN 12697-6 | PLIEGO PROYECTO | 3 | 3.500 m2 | 3 | 5.000 m2
5.- HORMIGÓN COMPACTADO
| 5.1.- Áridos. Control de procedencia (en instalación)* | [7 empty] | Si el material utilizado estuviese en posesión de una marca, sello o distintivo de calidad homologado, el Director de las Obras podrá eximir de los ensayos de control de procedencia
000 | Se exigirá etiqueta de marcado CE y Declaración de Prestaciones |  |  |  | 1 | Tipo / Procedencia | 1 | Tipo / Procedencia
2000 | Verificación planta de áridos |  | Modelo de AOPJA |  | 1 | Planta | 1 | Planta
OLB049 | Coeficiente de Los Angeles |  | UNE-EN 1097-2 | PLIEGO PROYECTO / PG-3 | 1 | Procedencia | 1 | Procedencia
OLB054 | Índice de lajas |  | UNE-EN 933-3 | PLIEGO PROYECTO / PG-3 | 1 | Tamaño / Procedencia | 1 | Tamaño / Procedencia
OLB046 | Proporción de caras de fractura de las partículas del árido grueso |  | UNE-EN 933-5 | PLIEGO PROYECTO / PG-3 | 1 | Tamaño / Procedencia | 1 | Tamaño / Procedencia
OLB079 | Contenido total en azufre |  | UNE-EN 1744-1. Apdo. 11 | PLIEGO PROYECTO / PG-3 | 1 | Procedencia | 1 | Procedencia
OLB068 | Contenido de sulfatos solubles en ácido |  | UNE-EN 1744-1. Apdo. 12 | PLIEGO PROYECTO / PG-3 | 1 | Procedencia | 1 | Procedencia
OLB081 | Reactividad álcali-sílice y álcali-silicato de los áridos. Método acelerado en probetas de mortero. | * | UNE 146508 EX | PLIEGO PROYECTO / PG-3 | 1 | Procedencia | 1 | Procedencia | Se realizará una u otra en función del tipo de árido
OLB089 | Reactividad álcali-carbonato |  | UNE 146507-2 EX | PLIEGO PROYECTO / PG-3 | 1 | Procedencia | 1 | Procedencia
OLB041 | Análisis granulométrico de áridos |  | UNE-EN 933-1 | PLIEGO PROYECTO / PG-3 | 1 | Tamaño / Procedencia | 1 | Tamaño / Procedencia
OLB043 | Contenido de terrones de arcilla | * | UNE 7133 | PLIEGO PROYECTO / PG-3 | 1 | Tamaño / Procedencia | 1 | Tamaño / Procedencia | El Director de las obras podrá ordenar la realización de este ensayo
OLB044 | Equivalente de arena del árido fino (SE4) |  | UNE-EN 933-8. Anexo A | PLIEGO PROYECTO / PG-3 | 1 | Procedencia | 1 | Procedencia
OLA008 OLA009 | Límites de Atterberg |  | UNE 103103 UNE 103104 | PLIEGO PROYECTO / PG-3 | 1 | Procedencia | 1 | Procedencia
5.2.- Áridos. Control de ejecución. Fabricación
OLB041 | Análisis granulométrico de áridos |  | UNE-EN 933-1 | PLIEGO PROYECTO / PG-3 | 2 | Día | 1 | 1.000 m3
OLB044 | Equivalente de arena del árido fino (SE4) |  | UNE-EN 933-8. Anexo A | PLIEGO PROYECTO / PG-3 | 2 | Día | 1 | 1.000 m3
OLB054 | Índice de lajas |  | UNE-EN 933-3 | PLIEGO PROYECTO / PG-3 | 1 | 5.000 m3 | 1 | 20.000 m3
OLA008 OLA009 | Límites de Atterberg |  | UNE 103103 UNE 103104 | PLIEGO PROYECTO / PG-3 | 1 | 5.000 m3 | 1 | 20.000 m3
OLB046 | Proporción de caras de fractura de las partículas del árido grueso |  | UNE-EN 933-5 | PLIEGO PROYECTO / PG-3 | 1 | 5.000 m3 | 1 | 20.000 m3
OLB068 | Contenido de sulfatos solubles en ácido |  | UNE-EN 1744-1. Apdo. 12 | PLIEGO PROYECTO / PG-3 | 1 | Mes | 1 | 3 Meses
OLB049 | Coeficiente de Los Angeles |  | UNE-EN 1097-2 | PLIEGO PROYECTO / PG-3 | 1 | Mes | 1 | 3 Meses
OLB043 | Contenido de terrones de arcilla |  | UNE 7133 | PLIEGO PROYECTO / PG-3 | 1 | Mes | 1 | 3 Meses
5.3.- Agua para amasado y curado
OLB031 | Determinación del contenido en aceites y grasas en el agua | * | UNE 7235 | PLIEGO PROYECTO / EHE-08 | 1 | Tipo / Procedencia |  | Tipo / Procedencia | En el caso de agua procedente de la red de abastecimiento de agua potable, no será necesaria la realización de los ensayos
OLB030 | Determinación de hidratos de carbono en agua |  | UNE 7132 | PLIEGO PROYECTO / EHE-08 | 1 | Tipo / Procedencia |  | Tipo / Procedencia
OLB029 | Determinación de cloruros en el agua |  | UNE 7178 | PLIEGO PROYECTO / EHE-08 | 1 | Tipo / Procedencia |  | Tipo / Procedencia
OLB036 | Determinación del contenido total de sulfatos en agua |  | UNE 83956 | PLIEGO PROYECTO / EHE-08 | 1 | Tipo / Procedencia |  | Tipo / Procedencia
OLB037 | Determinación del contenido total de sustancias disueltas en agua |  | UNE 83957 | PLIEGO PROYECTO / EHE-08 | 1 | Tipo / Procedencia |  | Tipo / Procedencia
OLB032 | pH del agua |  | UNE 83952 | PLIEGO PROYECTO / EHE-08 | 1 | Tipo / Procedencia |  | Tipo / Procedencia
5.4.- Cemento
000 | Se exigirá etiqueta de marcado CE y Declaración de Prestaciones (solo en el caso de cementos sujetos al marcado CE) |  | RC-16. Anejo I |  | 1 | Procedencia | 1 | Procedencia
OLB002 | Resistencias mecánicas | * | UNE-EN 196-1 | PLIEGO PROYECTO / RC-16 | 1 | Tipo / 200 t o mes | 1 | Tipo | *En el caso de cementos en posesión del marcado CE y/o sello de calidad se podrá eximir, a juicio del Director de Obra, de la realización de los ensayos. ** Para cementos resistentes a los sulfatos y al agua de mar ***Para cementos puzolánicos
OLB005 | Pérdida por calcinación de cementos |  | UNE-EN 196-2 | PLIEGO PROYECTO / RC-16 |  | Tipo / 200 t o mes |  | Tipo
OLB010 | Determinación cuantitativa de los componentes del cemento | * ** | UNE 80216 | PLIEGO PROYECTO / RC-16 |  | Tipo / 200 t o mes |  | Tipo
OLB009 | Ensayo de puzolanicidad | * *** | UNE-EN 196-5 | PLIEGO PROYECTO / RC-16 |  | Tipo / 200 t o mes |  | Tipo
OLB007 | Contenido de sulfatos | * | UNE-EN 196-2 | PLIEGO PROYECTO / RC-16 |  | Tipo / 200 t o mes |  | Tipo
OLB006 | Contenido de cloruros |  | UNE-EN 196-2 | PLIEGO PROYECTO / RC-16 |  | Tipo / 200 t o mes |  | Tipo
OLB008 | Residuo insoluble en ácido clorhídrico y carbonato de sodio |  | UNE-EN 196-2 | PLIEGO PROYECTO / RC-16 |  | Tipo / 200 t o mes |  | Tipo
OLB004 | Estabilidad en volumen en cementos |  | UNE-EN 196-3 | PLIEGO PROYECTO / RC-16 | 1 | Tipo / 200 t o mes | 1 | Tipo
OLB003 | Tiempo de fraguado en cementos |  | UNE-EN 196-3 | PLIEGO PROYECTO / RC-16 | 1 | Tipo / 200 t o mes | 1 | Tipo
5.5.- Identificación de las adiciones (cenizas volantes)
000 | Se exigirá etiqueta de marcado CE y Declaración de Prestaciones
OLB007 | Contenido en anhídrido sulfúrico |  | UNE-EN 196-2 | PLIEGO PROYECTO / EHE-08 | 1 | 200 Tm | 1 | Procedencia
OLB006 | Contenido en cloruros |  | UNE-EN 196-2 | PLIEGO PROYECTO / EHE-08 | 1 | 200 Tm | 1 | Procedencia
OLB012 | Contenido en óxido de calcio libre |  | UNE-EN 451-1 | PLIEGO PROYECTO / EHE-08 | 1 | 200 Tm | 1 | Procedencia
OLB014 | Determinación de la finura |  | UNE-EN 451-2 | PLIEGO PROYECTO / EHE-08 | 1 | 200 Tm | 1 | Procedencia
OLB005 | Determinación de la pérdida por calcinación |  | UNE-EN 196-2 | PLIEGO PROYECTO / EHE-08 | 1 | 200 Tm | 1 | Procedencia
OLB011 | Índice de actividad con cemento Portland |  | UNE-EN 196-1 y UNE-EN 450-1 | PLIEGO PROYECTO / EHE-08 | 1 | 200 Tm | 1 | Procedencia
OLB004 | Estabilidad de volumen Le Chatelier (Expansión) |  | UNE-EN 196-3. Apdo. 7 | PLIEGO PROYECTO / EHE-08 | 1 | 200 Tm | 1 | Procedencia
5.6.- Dosificación de la mezcla
3016 | Estudio dosificación de hormigón compactado | * |  | PLIEGO PROYECTO / PG-3 | 1 | Tipo / Resistencia | 1 | Tipo / Resistencia | Se estudiarán valores de C.B.R. y de resistencias a tracción indirecta a 7, 28 y 90 días con 3 niveles de humedad (la del Próctor modificado y +/- 0,5 %). Los ensayos de resistencia se realizarán sobre cuatro familias de amasadas diferentes. Deberá determinarse los plazos de trabajabilidad
5.7.- Ensayos característicos en obra
OLB107 | Rotura tracción indirecta (Ensayo brasileño) | * | UNE-EN 12390-6 | PLIEGO PROYECTO / PG-3 | 6 | Serie / Dosificación |  |  | Como mínimo se realizarán 2 probetas por serie
5.8.- Tramo de prueba
OLB107 | Rotura tracción indirecta (Ensayo brasileño) | * | UNE-EN 12390-6 | PLIEGO PROYECTO / PG-3 | 1 | Serie / Dosificación | 1 | Serie / Dosificación | Como mínimo se realizarán 5 probetas por serie
OLA011 | Densidad in situ y humedad "in situ" |  | UNE 103900 | PLIEGO PROYECTO / PG-3 | 20 | Tramo de prueba | 10 | Tramo de prueba
5.9.- Control de fabricación de la mezcla
3001 | Verificación planta hormigón |  | Modelo de AOPJA |  | 1 | Planta | 1 | Planta
OLB041 | Análisis granulométrico áridos |  | UNE-EN 933-1 | PLIEGO PROYECTO / PG-3 | 2 | Día | 2 | Semana
OLB045 | Humedad mediante secado en estufa |  | UNE-EN 1097-5 | PLIEGO PROYECTO / PG-3 | 2 | Día | 1 | Día
OLA030 | Periodo de trabajabilidad |  | UNE-EN 13286-45 | PLIEGO PROYECTO / PG-3 | 1 | Tipo / Suelo | 1 | Tipo / Suelo
OLA033 | Ensayo de compactación. Próctor modificado |  | UNE-EN 12386-2 | PLIEGO PROYECTO / PG-3 | 4 | Mes | 2 | Mes
OLB107 | Rotura tracción indirecta (Ensayo brasileño) | * | UNE-EN 12390-6 | PLIEGO PROYECTO / PG-3 | 2 | Día | 1 | 1.000 m3 | Como mínimo se realizarán 3 probetas por serie
5.10.- Control de la compactación
OLA011 | Densidad y humedad "in situ" |  | UNE 103900 | PLIEGO PROYECTO / PG-3 | 1 | 500 m2 | 1 | 1.000 m2
5.11.- Control de la unidad terminada
OLB112 | Espesor mediante extracción de testigos |  | UNE-EN 12504-1 | PLIEGO PROYECTO / PG-3 | 3 | 3.500 m2 | 3 | 5.000 m2
6.- HORMIGÓN MAGRO VIBRADO
6.1.- Control de procedencia de los materiales
6.1.1.- Áridos
000 | Se exigirá etiqueta de marcado CE y Declaración de Prestaciones |  |  |  | 1 | Tipo / Procedencia | 1 | Tipo / Procedencia
2000 | Verificación planta de áridos |  | Modelo de AOPJA |  | 1 | Planta | 1 | Planta
OLB049 | Coeficiente de Los Angeles |  | UNE-EN 1097-2 | PLIEGO PROYECTO / PG-3 | 1 | Procedencia | 1 | Procedencia
OLB054 | Índice de lajas |  | UNE-EN 933-3 | PLIEGO PROYECTO / PG-3 | 1 | Tamaño / Procedencia | 1 | Tamaño / Procedencia
OLB041 | Análisis granulométrico de áridos |  | UNE-EN 933-1 | PLIEGO PROYECTO / PG-3 | 1 | Tamaño / Procedencia | 1 | Tamaño / Procedencia
OLB044 | Equivalente de arena del árido fino (SE4) |  | UNE-EN 933-8. Anexo A | PLIEGO PROYECTO / PG-3 | 1 | Procedencia | 1 | Procedencia
OLB064 | Azul de metileno | * | UNE-EN 933-9. Anexo A | PLIEGO PROYECTO / PG-3 |  | Procedencia |  | Procedencia | El ensayo de azul de metileno se realizará cuando lo solicite el Director de las obras
OLB079 | Contenido total en azufre |  | UNE-EN 1744-1. Apdo. 11 | PLIEGO PROYECTO / PG-3 | 1 | Procedencia | 1 | Procedencia
OLB068 | Contenido de sulfatos solubles en ácido |  | UNE-EN 1744-1. Apdo. 12 | PLIEGO PROYECTO / PG-3 | 1 | Procedencia | 1 | Procedencia
OLB065 | Determinación de compuestos orgánicos que afecten al fraguado y endurecimiento del cemento |  | UNE-EN 1744-1. Apdo. 15.1 | PLIEGO PROYECTO / PG-3 | 1 | Procedencia | 1 | Procedencia
OLB081 | Reactividad álcali-sílice y álcali-silicato de los áridos. Método acelerado en probetas de mortero | * | UNE 146508 EX | PLIEGO PROYECTO / PG-3 |  | Procedencia |  | Procedencia | Solo en el caso de que el ensayo petrografico indique que pueda existir reactividad
OLB089 | Reactividad álcali-carbonato |  | UNE 146507-2 EX | PLIEGO PROYECTO / PG-3 |  | Procedencia |  | Procedencia
2120 | Ensayo de lixiviación | * | UNE-EN 1744-3 | PLIEGO PROYECTO / PG-3 |  | Procedencia |  | Procedencia | En el caso de áridos sin experiencia de empleo previa que no estén en posesión de marcado CE
6.1.2.- Cemento
000 | Se exigirá etiqueta de marcado CE y Declaración de Prestaciones (solo en el caso de cementos sujetos al marcado CE) |  | RC-16. Anejo I |  | 1 | Procedencia | 1 | Procedencia
OLB002 | Resistencias mecánicas | * | UNE-EN 196-1 | PLIEGO PROYECTO / RC-16 | 1 | Tipo / 200 t o mes | 1 | Tipo | *En el caso de cementos en posesión del marcado CE y/o sello de calidad se podrá eximir, a juicio del Director de Obra, de la realización de los ensayos. ** Para cementos resistentes a los sulfatos y al agua de mar ***Para cementos puzolánicos
OLB005 | Pérdida por calcinación de cementos |  | UNE-EN 196-2 | PLIEGO PROYECTO / RC-16 |  | Tipo / 200 t o mes |  | Tipo
OLB010 | Determinación cuantitativa de los componentes del cemento | * ** | UNE 80216 | PLIEGO PROYECTO / RC-16 |  | Tipo / 200 t o mes |  | Tipo
OLB009 | Ensayo de puzolanicidad | * *** | UNE-EN 196-5 | PLIEGO PROYECTO / RC-16 |  | Tipo / 200 t o mes |  | Tipo
OLB007 | Contenido de sulfatos | * | UNE-EN 196-2 | PLIEGO PROYECTO / RC-16 |  | Tipo / 200 t o mes |  | Tipo
OLB006 | Contenido de cloruros |  | UNE-EN 196-2 | PLIEGO PROYECTO / RC-16 |  | Tipo / 200 t o mes |  | Tipo
OLB008 | Residuo insoluble en ácido clorhídrico y carbonato de sodio |  | UNE-EN 196-2 | PLIEGO PROYECTO / RC-16 |  | Tipo / 200 t o mes |  | Tipo
OLB004 | Estabilidad en volumen en cementos |  | UNE-EN 196-3 | PLIEGO PROYECTO / RC-16 | 1 | Tipo / 200 t o mes | 1 | Tipo
OLB003 | Tiempo de fraguado en cementos |  | UNE-EN 196-3 | PLIEGO PROYECTO / RC-16 | 1 | Tipo / 200 t o mes | 1 | Tipo
6.1.3.- Identificación del agua para amasado y curado
OLB031 | Determinación del contenido en aceites y grasas en el agua | * | UNE 7235 | PLIEGO PROYECTO / EHE-08 | 1 | Tipo / Procedencia |  | Tipo / Procedencia | En el caso de agua procedente de la red de abastecimiento de agua potable, no será necesaria la realización de los ensayos
OLB030 | Determinación de hidratos de carbono en agua |  | UNE 7132 | PLIEGO PROYECTO / EHE-08 | 1 | Tipo / Procedencia |  | Tipo / Procedencia
OLB029 | Determinación de cloruros en el agua |  | UNE 7178 | PLIEGO PROYECTO / EHE-08 | 1 | Tipo / Procedencia |  | Tipo / Procedencia
OLB036 | Determinación del contenido total de sulfatos en agua |  | UNE 83956 | PLIEGO PROYECTO / EHE-08 | 1 | Tipo / Procedencia |  | Tipo / Procedencia
OLB037 | Determinación del contenido total de sustancias disueltas en agua |  | UNE 83957 | PLIEGO PROYECTO / EHE-08 | 1 | Tipo / Procedencia |  | Tipo / Procedencia
OLB032 | pH del agua |  | UNE 83952 | PLIEGO PROYECTO / EHE-08 | 1 | Tipo / Procedencia |  | Tipo / Procedencia
6.2.- Control de calidad de los materiales
6.2.1.- Áridos
OLB041 | Análisis granulométrico de áridos (Se incluirá necesariamente el tamiz 0,063 mm) |  | UNE-EN 933-1 | PLIEGO PROYECTO / PG-3 | 2 | Día | 1 | 1.000 m3
OLB054 | Índice de lajas |  | UNE-EN 933-3 | PLIEGO PROYECTO / PG-3 | 1 | Semana | 1 | 1.000 m3
OLB044 | Equivalente de arena del árido fino (SE4) |  | UNE-EN 933-8. Anexo A | PLIEGO PROYECTO / PG-3 | 1 | Semana | 1 | 1.000 m3
OLB049 | Coeficiente de Los Angeles |  | UNE-EN 1097-2 | PLIEGO PROYECTO / PG-3 | 1 | Mes | 1 | Mes
OLB079 | Contenido total en azufre |  | UNE-EN 1744-1. Apdo. 11 | PLIEGO PROYECTO / PG-3 | 1 | Mes | 1 | Mes
OLB068 | Contenido de sulfatos solubles en ácido |  | UNE-EN 1744-1. Apdo. 12 | PLIEGO PROYECTO / PG-3 | 1 | Mes | 1 | Mes
OLB065 | Determinación de compuestos orgánicos que afecten al fraguado y endurecimiento del cemento |  | UNE-EN 1744-1. Apdo. 15.1 | PLIEGO PROYECTO / PG-3 | 1 | Mes | 1 | Mes
OLB081 | Reactividad álcali-sílice y álcali-silicato de los áridos. Método acelerado en probetas de mortero. | * | UNE 146508 EX | PLIEGO PROYECTO / PG-3 |  | Mes |  | Mes | Solo en el caso de que el ensayo petrografico indique que pueda existir reactividad
OLB089 | Reactividad álcali-carbonato |  | UNE 146507-2 EX | PLIEGO PROYECTO / PG-3 |  | Mes |  | Mes
6.3.- Dosificación de la mezcla
3012 | Estudio de dosificación de hormigones | * | UNE-EN 12390-1, 2, 3 | PLIEGO PROYECTO / PG-3 | 1 | Tipo / Resistencia |  |  | Se estudiarán valores de resistencias a compresión simple a 7, 28 y 90 días de 6 amasadas diferentes, confeccionando 2 series de 4 probetas por amasada
3014 | Verificación de la fórmula de trabajo | * |  | PLIEGO PROYECTO / PG-3 | 1 | Tipo / Resistencia | 1 | Tipo / Resistencia | Para la dosificación propuesta y sobre amasada de planta se determinará la consistencia, el aire ocluído y la resistencia a compresión a 7 y 28 días, confeccionando 1 serie de 4 probetas
6.4.- Control de ejecución
6.4.1.- Control de fabricación del hormigón
3001 | Verificación planta hormigón |  | Modelo de AOPJA |  | 1 | Planta | 1 | Planta
OLB041 | Granulometría mezcla de áridos |  | UNE-EN 933-1 | PLIEGO PROYECTO / PG-3 | 1 | Día
OLB100 OLB102 OLB103/104 OLB105 | Resistencia a compresión | * | UNE-EN 12390-1, 2, 3 | PLIEGO PROYECTO / PG-3 | 2 | Día | 1 | 1.000 m3 | Para tráficos T00 a T2 el número de ensayos será 3 al día para control de producción
OLB101 | Consistencia en cono de Abrams |  | UNE-EN 12350-2 | PLIEGO PROYECTO / PG-3 | 2 | Día | 1 | 1.000 m3
OLB108 | Contenido de aire ocluido (método presión) |  | UNE-EN 12350-7 | PLIEGO PROYECTO / PG-3 | 2 | Día | 1 | 1.000 m3
6.5.- Control de recepción de la unidad terminada
OLB112 | Determinación del espesor de la capa. Extracción de probetas testigo |  | UNE-EN 12504-1 | PLIEGO PROYECTO / PG-3 | 2 | 3.500 m2 | 2 | 3.500 m2
7.- PAVIMENTOS DE HORMIGÓN
7.1.- Control de procedencia de los materiales
7.1.1.- Áridos.
000 | Se exigirá etiqueta de marcado CE y Declaración de Prestaciones |  |  |  | 1 | Tipo / Procedencia | 1 | Tipo / Procedencia
2000 | Verificación planta de áridos |  | Modelo de AOPJA |  | 1 | Planta | 1 | Planta
OLB049 | Coeficiente de Los Angeles |  | UNE-EN 1097-2 | PLIEGO PROYECTO / PG-3 | 1 | Procedencia | 1 | Procedencia
OLB054 | Índice de lajas |  | UNE-EN 933-3 | PLIEGO PROYECTO / PG-3 | 1 | Tamaño / Procedencia | 1 | Tamaño / Procedencia
OLB084 | Coeficiente pulimento acelerado | * | UNE-EN 1097-8 | PLIEGO PROYECTO / PG-3 | 1 | Procedencia | 1 | Procedencia | Del árido grueso a emplear, en su caso, en la capa superior de pavimentos bicapa
OLB085 | Proporción de partículas silíceas del árido fino |  | NLT-371 | PLIEGO PROYECTO / PG-3 | 1 | Procedencia | 1 | Procedencia
OLB041 | Análisis granulométrico de áridos |  | UNE-EN 933-1 | PLIEGO PROYECTO / PG-3 | 1 | Tamaño / Procedencia | 1 | Tamaño / Procedencia
OLB044 | Equivalente de arena del árido fino (SE4) |  | UNE-EN 933-8. Anexo A | PLIEGO PROYECTO / PG-3 | 1 | Procedencia | 1 | Procedencia
OLB064 | Azul de metileno | * | UNE-EN 933-9. Anexo A | PLIEGO PROYECTO / PG-3 |  | Procedencia |  | Procedencia | El ensayo de azul de metileno se realizará cuando lo solicite el Director de las obras
OLB079 | Contenido total en azufre |  | UNE-EN 1744-1. Apdo. 11 | PLIEGO PROYECTO / PG-3 | 1 | Procedencia | 1 | Procedencia
OLB068 | Contenido de sulfatos solubles en ácido |  | UNE-EN 1744-1. Apdo. 12 | PLIEGO PROYECTO / PG-3 | 1 | Procedencia | 1 | Procedencia
OLB065 | Determinación de compuestos orgánicos que afecten al fraguado y endurecimiento del cemento |  | UNE-EN 1744-1. Apdo. 15.1 | PLIEGO PROYECTO / PG-3 | 1 | Procedencia | 1 | Procedencia
OLB081 | Reactividad álcali-sílice y álcali-silicato de los áridos. Método acelerado en probetas de mortero. | * | UNE 146508 EX | PLIEGO PROYECTO / PG-3 |  | Procedencia |  | Procedencia | Solo en el caso de que el ensayo petrográfico indique que pueda existir reactividad
OLB089 | Reactividad álcali-carbonato |  | UNE 146507-2 EX | PLIEGO PROYECTO / PG-3 |  | Procedencia |  | Procedencia
OLB050 | Absorción de agua | * | UNE-EN 1097-6 | PLIEGO PROYECTO / PG-3 |  | Tamaño / Procedencia |  | Tamaño / Procedencia | En carreteras sometidas durante el invierno a heladas y frecuentes tratamientos de vialidad invernal
OLB058 | Ensayo de sulfato de magnesio |  | UNE-EN 1367-2 | PLIEGO PROYECTO / PG-3 |  | Procedencia |  | Procedencia
7.1.2.- Cemento
000 | Se exigirá etiqueta de marcado CE y Declaración de Prestaciones (solo en el caso de cementos sujetos al marcado CE) |  | RC-16. Anejo I |  | 1 | Procedencia | 1 | Procedencia
OLB002 | Resistencias mecánicas | * | UNE-EN 196-1 | PLIEGO PROYECTO / RC-16 | 1 | Tipo / 200 t o mes | 1 | Tipo | *En el caso de cementos en posesión del marcado CE y/o sello de calidad se podrá eximir, a juicio del Director de Obra, de la realización de los ensayos ** Para cementos resistentes a los sulfatos y al agua de mar ***Para cementos puzolánicos
OLB005 | Pérdida por calcinación de cementos |  | UNE-EN 196-2 | PLIEGO PROYECTO / RC-16 |  | Tipo / 200 t o mes |  | Tipo
OLB010 | Determinación cuantitativa de los componentes del cemento | * ** | UNE 80216 | PLIEGO PROYECTO / RC-16 |  | Tipo / 200 t o mes |  | Tipo
OLB009 | Ensayo de puzolanicidad | * *** | UNE-EN 196-5 | PLIEGO PROYECTO / RC-16 |  | Tipo / 200 t o mes |  | Tipo
OLB007 | Contenido de sulfatos | * | UNE-EN 196-2 | PLIEGO PROYECTO / RC-16 |  | Tipo / 200 t o mes |  | Tipo
OLB006 | Contenido de cloruros |  | UNE-EN 196-2 | PLIEGO PROYECTO / RC-16 |  | Tipo / 200 t o mes |  | Tipo
OLB008 | Residuo insoluble en ácido clorhídrico y carbonato de sodio |  | UNE-EN 196-2 | PLIEGO PROYECTO / RC-16 |  | Tipo / 200 t o mes |  | Tipo
OLB004 | Estabilidad en volumen en cementos |  | UNE-EN 196-3 | PLIEGO PROYECTO / RC-16 | 1 | Tipo / 200 t o mes | 1 | Tipo
OLB003 | Tiempo de fraguado en cementos |  | UNE-EN 196-3 | PLIEGO PROYECTO / RC-16 | 1 | Tipo / 200 t o mes | 1 | Tipo
7.1.3.- Identificación del agua para amasado y curado
OLB031 | Determinación del contenido en aceites y grasas en el agua | * | UNE 7235 | PLIEGO PROYECTO / EHE-08 | 1 | Tipo / Procedencia |  | Tipo / Procedencia | En el caso de agua procedente de la red de abastecimiento de agua potable, no será necesaria la realización de los ensayos
OLB030 | Determinación de hidratos de carbono en agua |  | UNE 7132 | PLIEGO PROYECTO / EHE-08 | 1 | Tipo / Procedencia |  | Tipo / Procedencia
OLB029 | Determinación de cloruros en el agua |  | UNE 7178 | PLIEGO PROYECTO / EHE-08 | 1 | Tipo / Procedencia |  | Tipo / Procedencia
OLB036 | Determinación del contenido total de sulfatos en agua |  | UNE 83956 | PLIEGO PROYECTO / EHE-08 | 1 | Tipo / Procedencia |  | Tipo / Procedencia
OLB037 | Determinación del contenido total de sustancias disueltas en agua |  | UNE 83957 | PLIEGO PROYECTO / EHE-08 | 1 | Tipo / Procedencia |  | Tipo / Procedencia
OLB032 | pH del agua |  | UNE 83952 | PLIEGO PROYECTO / EHE-08 | 1 | Tipo / Procedencia |  | Tipo / Procedencia
7.2.- Control de Calidad de los materiales
7.2.1.- Áridos
OLB041 | Análisis granulométrico de áridos (Se incluirá necesariamente el tamiz 0,063 mm) |  | UNE-EN 933-1 | PLIEGO PROYECTO / PG-3 | 2 | Día | 1 | 1.000 m3
OLB054 | Índice de lajas |  | UNE-EN 933-3 | PLIEGO PROYECTO / PG-3 | 1 | Semana | 1 | 5.000 m3
OLB044 | Equivalente de arena del árido fino (SE4) |  | UNE-EN 933-8. Anexo A | PLIEGO PROYECTO / PG-3 | 1 | Semana | 1 | 5.000 m3
OLB049 | Coeficiente de Los Angeles |  | UNE-EN 1097-2 | PLIEGO PROYECTO / PG-3 | 1 | Mes | 1 | Mes
OLB084 | Coeficiente pulimento acelerado | * | UNE-EN 1097-8 | PLIEGO PROYECTO / PG-3 |  | Mes |  | Mes | Del árido grueso a utilizar en la capa de hormigón superior de pavimentos bicapa
OLB079 | Contenido total en azufre |  | UNE-EN 1744-1. Apdo. 11 | PLIEGO PROYECTO / PG-3 | 1 | Mes | 1 | Mes
OLB068 | Contenido de sulfatos solubles en ácido |  | UNE-EN 1744-1. Apdo. 12 | PLIEGO PROYECTO / PG-3 | 1 | Mes | 1 | Mes
OLB065 | Determinación de compuestos orgánicos que afecten al fraguado y endurecimiento del cemento |  | UNE-EN 1744-1. Apdo. 15.1 | PLIEGO PROYECTO / PG-3 | 1 | Mes | 1 | Mes
OLB081 | Reactividad álcali-sílice y álcali-silicato de los áridos. Método acelerado en probetas de mortero. | * | UNE 146508 EX | PLIEGO PROYECTO / PG-3 |  | Mes |  | Mes | Solo en el caso de que el ensayo petrográfico indique que pueda existir reactividad
OLB089 | Reactividad álcali-carbonato |  | UNE 146507-2 EX | PLIEGO PROYECTO / PG-3 |  | Mes |  | Mes
OLB050 | Absorción de agua | * | UNE-EN 1097-6 | PLIEGO PROYECTO / PG-3 |  | Mes |  | Mes | En carreteras sometidas durante el invierno a heladas y frecuentes tratamientos de vialidad invernal
OLB058 | Ensayo de sulfato de magnesio |  | UNE-EN 1367-2 | PLIEGO PROYECTO / PG-3 |  | Mes |  | Mes
| 7.2.2.- Identificación de las barras de acero de unión | * | [6 empty] | En el caso de pavimentos continuos de hormigón armado
7.2.2.1.- Control documental
000 | Se exigirá etiqueta de marcado CE y Declaración de Prestaciones cuando entre en vigor |  |  |  | 1 | Procedencia | 1 | Procedencia
5027 | Distintivo de calidad oficialmente reconocido | * | EHE-08 | PLIEGO PROYECTO / EHE-08 | 1 | Partida | 1 | Partida | En caso de presentación de este documento no será necesaria la realización de ensayos de producción.
5005 | Certificado de adherencia en barras de acero corrugado |  | UNE-EN 10080. Anexo C | PLIEGO PROYECTO / EHE-08 | 1 | Partida
7.2.2.2.- Control mediante ensayos
OLC002 | Características geométricas de barras de acero corrugado | * | UNE-EN 10080 | PLIEGO PROYECTO / EHE-08 | 2 | 40 Tm | 1 | 40 Tm | * En el caso de posesión de distintivo de calidad según Anejo 19 de EHE-08, no será necesaria la realización de estos ensayos para producción. ** En caso de que la medición sea inferior a 300 toneladas, se tomarán sólo dos muestras por diámetro en control de Producción.
OLC007 | Doblado simple, doblado-desdoblado en barras de acero corrugado | * | UNE-EN ISO 15630-1 | PLIEGO PROYECTO / EHE-08 | 2 | 40 Tm | 1 | 40 Tm
OLC008 | Ensayo de tracción en barras de acero corrugado | * ** | UNE-EN ISO 15630-1 ISO 6892 | PLIEGO PROYECTO / EHE-08 | 4 | Diámetro y fabricante | 2 | Diámetro y fabricante
7.2.2.3.- Identificación de los pasadores de unión
000 | Se exigirá etiqueta de marcado CE y Declaración de Prestaciones |  |  |  | 1 | Tipo / Fabricante | 1 | Tipo / Fabricante
OLC001 | Características dimensionales |  | UNE-EN 13877-3 UNE-EN 10060 | PLIEGO PROYECTO / PG-3 | 2 | Tipo | 1 | Tipo
7.3.- Dosificación de la mezcla
3015 | Estudio de dosificación de hormigones para pavimentos | * |  | PLIEGO PROYECTO / PG-3 | 1 | Tipo / Resistencia |  |  | Por cada dosificación propuesta se estudiará la granulometría de los áridos combinados, los contenidos de cemento, agua y adiciones, la consistencia, el aire ocluído y la resistencia a flexotracción a 7 y 28 días de, al menos, 6 amasadas diferentes, confeccionando 2 series de 3 probetas por amasada
3017 | Verificación de la fórmula de trabajo | * |  | PLIEGO PROYECTO / PG-3 | 1 | Tipo / Resistencia | 1 | Tipo / Resistencia | Para la dosificación propuesta y sobre amasada de planta se determinará la consistencia, el aire ocluído y la resistencia a flexotracción a 7 y 28 días, confeccionando 1 serie de 3 probetas
7.4.- Control de ejecución
7.4.1.- Control de fabricación del hormigón
3001 | Verificación planta hormigón |  | Modelo de AOPJA |  | 1 | Planta | 1 | Planta
7.4.2.- Mezcla de áridos
OLB041 | Análisis granulométrico áridos |  | UNE-EN 933-1 |  | 1 | Día | 1 | Semana
7.4.3.- Ensayos de control del hormigón
OLB106 | Resistencia a flexotracción |  | UNE-EN 12390-2,5 | PLIEGO PROYECTO / PG-3 | 2 | Día | 1 | Día
OLB101 | Consistencia en Consistencia en cono de Abrams |  | UNE-EN 12350-2 | PLIEGO PROYECTO / PG-3 | 2 | Día | 1 | Día
OLB108 | Contenido de aire ocluido (método presión) |  | UNE-EN 12350-7 | PLIEGO PROYECTO / PG-3 | 2 | Día | 1 | Día
7.5.- Control de recepción de la unidad terminada
OLB112 | Determinación del espesor de la capa. Extracción de probetas testigo |  | UNE-EN 12504-1 | PLIEGO PROYECTO / PG-3 | 2 | 3.500 m2 | 2 | 3.500 m2
OLA098 | Macrotextura superficial | * | UNE-EN 13036-1 | PLIEGO PROYECTO / PG-3 |  |  |  |  | Auscultación mediante el programa A.D.A.R. (Circular 7/95 de la D.G.C.)
7202 | Índice de Regularidad Internacional |  | NLT-330 | PLIEGO PROYECTO / PG-3
7201 | Coeficiente de rozamiento transversal |  | UNE 41201 IN | PLIEGO PROYECTO / PG-3
8.- BETUNES EMPLEADOS EN MEZCLAS BITUMINOSAS Y RIEGOS
8.1.- Betunes asfálticos
8.1.1.- Control de recepción de las cisternas
000 | Se exigirá etiqueta de marcado CE y Declaración de Prestaciones |  |  | PLIEGO PROYECTO / PG-3 | 1 | Tipo / Procedencia | 1 | Tipo / Procedencia
OLA058 | Penetración betún | * | UNE-EN 1426 | PLIEGO PROYECTO / PG-3 | 1 | Cisterna |  |  | No será obligatorio si con el producto se aporta marcado CE
8.1.2.- Control a la entrada del mezclador
OLA058 | Penetración betún |  | UNE-EN 1426 | PLIEGO PROYECTO / PG-3 | 1 | 300 Tm / Tipo | 1 | 500 Tm / Tipo
OLA059 | Punto de reblandecimiento anillo y bola |  | UNE-EN 1427 | PLIEGO PROYECTO / PG-3 | 1 | 300 Tm / Tipo | 1 | 500 Tm / Tipo
OLA060 | Índice de penetración | * | UNE-EN 12591 / UNE-EN 13924-1 / UNE-EN 13924-2. Anexo A | PLIEGO PROYECTO / PG-3 | 1 | 300 Tm / Tipo | 1 | 500 Tm / Tipo | Según corresponda, en función del tipo de betún
8.1.3.- Control adicional. Betunes asfálticos convencionales, duros y multigrados
OLA058 | Penetración betún | * | UNE-EN 1426 | PLIEGO PROYECTO / PG-3 | 1 | Mes / Tipo | 1 | Tipo | El Director de las obras podrá exigir la realización de estos ensayos
OLA059 | Punto de reblandecimiento anillo y bola |  | UNE-EN 1427 | PLIEGO PROYECTO / PG-3 | 1 | Mes / Tipo | 1 | Tipo
OLA060 | Índice de penetración |  | UNE-EN 12591 / UNE-EN 13924-1 / UNE-EN 13924-2. Anexo A | PLIEGO PROYECTO / PG-3 | 1 | Mes / Tipo | 1 | Tipo
OLA080 | Punto de Fragilidad Fraass |  | UNE-EN 12593 | PLIEGO PROYECTO / PG-3 | 1 | Mes / Tipo | 1 | Tipo
OLA065 | Solubilidad |  | UNE-EN 12592 | PLIEGO PROYECTO / PG-3 | 1 | Mes / Tipo | 1 | Tipo
OLA075 | Punto de inflamación en vaso abierto |  | UNE-EN ISO 2592 | PLIEGO PROYECTO / PG-3 | 1 | Mes / Tipo | 1 | Tipo
OLA066 | Resistencia al envejecimiento (UNE EN 12607-1). Cambio de masa |  | UNE-EN 12607-1 | PLIEGO PROYECTO / PG-3 | 1 | Mes / Tipo | 1 | Tipo
OLA058 | Resistencia al envejecimiento (UNE EN 12607-1). Penetración retenida |  | UNE-EN 1426 | PLIEGO PROYECTO / PG-3 | 1 | Mes / Tipo | 1 | Tipo
OLA059 | Resistencia al envejecimiento (UNE EN 12607-1). Incremento punto de reblandecimiento |  | UNE-EN 1427 | PLIEGO PROYECTO / PG-3 | 1 | Mes / Tipo | 1 | Tipo
8.2.- Betunes asfálticos modificados con polímeros
8.2.1.- Control de recepción
000 | Se exigirá etiqueta de marcado CE y Declaración de Prestaciones | * |  | PLIEGO PROYECTO / PG-3 | 1 | Tipo / Procedencia | 1 | Tipo / Procedencia | Salvo los fabricados en el lugar de empleo, para consumo en la propia obra
OLA058 | Penetración betún | * | UNE-EN 1426 | PLIEGO PROYECTO / PG-3 | 1 | Cisterna / 50 Tm |  |  | Si se suministra con cisternas, se harán estos ensayos por cisterna. Si se fabrica en obra se realizarán 2 de estos ensayos cada 50 Tm, mínimo 2 por día de fabricación. No obstante, no serán obligatorios si el producto dispone de marcado CE
OLA059 | Punto de reblandecimiento anillo y bola |  | UNE-EN 1427 | PLIEGO PROYECTO / PG-3 | 1 | Cisterna / 50 Tm
OLA063 | Recuperación elástica a 25ºC |  | UNE-EN 13398 | PLIEGO PROYECTO / PG-3 | 1 | Cisterna / 50 Tm
| 8.2.2.- Control a la entrada del mezclador | * | [6 empty] | En caso de que el betún modificado se fabrique en obra, sin almacenamiento intermedio previo a la entrada de éste en el mezclador de la planta de mezcla bituminosa, no será necesario este control
OLA058 | Penetración betún |  | UNE-EN 1426 | PLIEGO PROYECTO / PG-3 | 1 | 300 Tm | 1 | 500 Tm
OLA059 | Punto de reblandecimiento anillo y bola |  | UNE-EN 1427 | PLIEGO PROYECTO / PG-3 | 1 | 300 Tm | 1 | 500 Tm
OLA063 | Recuperación elástica a 25ºC | * | UNE-EN 13398 | PLIEGO PROYECTO / PG-3 | 1 | 300 Tm | 1 | 500 Tm | A juicio del Director de las obras
8.2.3.- Control adicional
OLA058 | Penetración betún | * | UNE-EN 1426 | PLIEGO PROYECTO / PG-3 | 1 | Mes | 1 | Tipo | El Director de las obras podrá exigir la realización de estos ensayos
OLA059 | Punto de reblandecimiento anillo y bola |  | UNE-EN 1427 | PLIEGO PROYECTO / PG-3 | 1 | Mes | 1 | Tipo
OLA076 OLA077 | Cohesión fuerza-ductilidad |  | UNE-EN 13589 UNE-EN 13703 | PLIEGO PROYECTO / PG-3 | 1 | Mes | 1 | Tipo
OLA080 | Punto de Fragilidad Fraass |  | UNE-EN 12593 | PLIEGO PROYECTO / PG-3 | 1 | Mes | 1 | Tipo
OLA063 | Recuperación elástica a 25ºC |  | UNE-EN 13398 | PLIEGO PROYECTO / PG-3 | 1 | Mes | 1 | Tipo
OLA075 | Punto de inflamación |  | UNE-EN ISO 2592 | PLIEGO PROYECTO / PG-3 | 1 | Mes | 1 | Tipo
OLA074 OLA059 | Estabilidad al almacenamiento. Diferencia de punto de reblandecimiento | * ** | UNE-EN 13399 UNE-EN 1427 | PLIEGO PROYECTO / PG-3 | 1 | Mes | 1 | Tipo | * El Director de las Obras podrá exigir la realización de estos ensayos. ** Estos ensayos son únicamente exigibles a ligantes que no se fabriquen "in situ"
OLA074 OLA058 | Estabilidad al almacenamiento. Diferencia de penetración |  | UNE-EN 13399 UNE-EN 1426 | PLIEGO PROYECTO / PG-3 | 1 | Mes | 1 | Tipo
Durabilidad - Resistencia al envejecimiento:
OLA066 | Cambio de masa | * | UNE-EN 12607-1 | PLIEGO PROYECTO / PG-3 | 1 | Mes | 1 | Tipo | El Director de las obras podrá exigir la realización de estos ensayos
OLA058 | Penetración retenida |  | UNE-EN 1426 | PLIEGO PROYECTO / PG-3 | 1 | Mes | 1 | Tipo
OLA059 | Incremento punto de reblandecimiento |  | UNE-EN 1427 | PLIEGO PROYECTO / PG-3 | 1 | Mes | 1 | Tipo
OLA059 | Disminución punto de reblandecimiento |  | UNE-EN 1427 | PLIEGO PROYECTO / PG-3 | 1 | Mes | 1 | Tipo
9.- EMULSIONES BITUMINOSAS EMPLEADAS EN RIEGOS, LECHADAS, MEZCLAS Y RECICLADOS
9.1.- Emulsiones bituminosas catiónicas (convencionales y/o modificadas)
9.1.1.- Control de recepción
000 | Se exigirá etiqueta de marcado CE y Declaración de Prestaciones |  |  |  | 1 | Procedencia | 1 | Procedencia
OLA061 | Carga de partículas | * | UNE-EN 1430 | PLIEGO PROYECTO / PG-3 | 1 | Cisterna / partida |  |  | No será obligatorio si con el producto se aporta marcado CE
OLA062 | Propiedades perceptibles |  | UNE-EN 1425 | PLIEGO PROYECTO / PG-3 | 1 | Cisterna / partida
OLA072 | Índice de rotura |  | UNE-EN 13075-1 | PLIEGO PROYECTO / PG-3 | 1 | Cisterna / partida
OLA064 | Contenido de agua |  | UNE-EN 1428 | PLIEGO PROYECTO / PG-3 | 1 | Cisterna / partida
OLA070 | Tamizado |  | UNE-EN 1429 | PLIEGO PROYECTO / PG-3 | 1 | Cisterna / partida
OLA067 | Tiempo de fluencia |  | UNE-EN 12846-1 | PLIEGO PROYECTO / PG-3 | 1 | Cisterna / partida
9.1.2.- Control en el momento de empleo
OLA061 | Carga de partículas | * | UNE-EN 1430 | PLIEGO PROYECTO / PG-3 | 1 | Día / 30 Tm | 1 | 150 Tm / Tipo | En el caso de emulsiones empleadas en riegos de adherencia, imprimación o curado, se considerará como lote en el control de producción la fracción semanal
OLA062 | Propiedades perceptibles |  | UNE-EN 1425 | PLIEGO PROYECTO / PG-3 | 1 | Día / 30 Tm | 1 | 150 Tm / Tipo
OLA072 | Índice de rotura |  | UNE-EN 13075-1 | PLIEGO PROYECTO / PG-3 | 1 | Día / 30 Tm | 1 | 150 Tm / Tipo
OLA064 | Contenido de agua |  | UNE-EN 1428 | PLIEGO PROYECTO / PG-3 | 1 | Día / 30 Tm | 1 | 150 Tm / Tipo
OLA070 | Tamizado |  | UNE-EN 1429 | PLIEGO PROYECTO / PG-3 | 1 | Día / 30 Tm | 1 | 150 Tm / Tipo
OLA067 | Tiempo de fluencia |  | UNE-EN 12846-1 | PLIEGO PROYECTO / PG-3 | 1 | Día / 30 Tm | 1 | 150 Tm / Tipo
9.1.3.- Control adicional
9.1.3.1.- Ensayos sobre la emulsión
OLA072 | Índice de rotura | * | UNE-EN 13075-1 | PLIEGO PROYECTO / PG-3 | 1 | Mes / Tipo |  | Tipo | No se repetirán estos ensayos, en el Control de Producción, si la emulsión que se está recepcionando en obra dispone de Marcado CE
OLA064 | Contenido de ligante (Por contenido de agua) |  | UNE-EN 1428 | PLIEGO PROYECTO / PG-3 | 1 | Mes / Tipo |  | Tipo
OLA068 | Contenido de fluidificante por destilación |  | UNE-EN 1431 | PLIEGO PROYECTO / PG-3 | 1 | Mes / Tipo |  | Tipo
OLA067 | Tiempo de fluencia (2 mm, 40ºC) |  | UNE-EN 12846-1 | PLIEGO PROYECTO / PG-3 | 1 | Mes / Tipo |  | Tipo
OLA070 | Residuo por tamizado (por tamiz 0,5 mm) |  | UNE-EN 1429 | PLIEGO PROYECTO / PG-3 | 1 | Mes / Tipo |  | Tipo
OLA069 | Tendencia a la sedimentación (7 d) |  | UNE-EN 12847 | PLIEGO PROYECTO / PG-3 | 1 | Mes / Tipo |  | Tipo
OLA071 | Adhesividad |  | UNE-EN 13614 | PLIEGO PROYECTO / PG-3 | 1 | Mes / Tipo |  | Tipo
9.1.3.2.- Ensayos sobre el betún asfáltico residual. Emulsiones bituminosas catiónicas sin modificar
OLA073 | Residuo por evaporación | * | UNE-EN 13074-1 | PLIEGO PROYECTO / PG-3 | 1 | Mes / Tipo | 1 | Tipo | El Director de las obras podrá ordenar la realización de estos ensayos
OLA058 | Penetración 25°C |  | UNE-EN 1426 | PLIEGO PROYECTO / PG-3 | 1 | Mes / Tipo | 1 | Tipo
OLA058 | Penetración 15°C |  | UNE-EN 1426 | PLIEGO PROYECTO / PG-3 | 1 | Mes / Tipo | 1 | Tipo
OLA059 | Punto de reblandecimiento anillo y bola |  | UNE-EN 1427 | PLIEGO PROYECTO / PG-3 | 1 | Mes / Tipo | 1 | Tipo
OLA073 OLA078 | Residuo por evaporación, seguido de estabilización | * | UNE-EN 13074-1 UNE-EN 13074-2 | PLIEGO PROYECTO / PG-3 | 1 | Mes / Tipo | 1 | Tipo | El Director de las obras podrá ordenar la realización de estos ensayos
OLA058 | Penetración 25°C |  | UNE-EN 1426 | PLIEGO PROYECTO / PG-3 | 1 | Mes / Tipo | 1 | Tipo
OLA059 | Punto de reblandecimiento anillo y bola |  | UNE-EN 1427 | PLIEGO PROYECTO / PG-3 | 1 | Mes / Tipo | 1 | Tipo
9.1.3.3.- Ensayos sobre el betún asfáltico residual. Emulsiones bituminosas catiónicas modificadas
| Residuo por evaporación | * | UNE-EN 13074-1 | PLIEGO PROYECTO / PG-3 | 1 | Mes / Tipo | 1 | Tipo | El Director de las obras podrá ordenar la realización de estos ensayos
OLA058 | Penetración 25°C |  | UNE-EN 1426 | PLIEGO PROYECTO / PG-3 | 1 | Mes / Tipo | 1 | Tipo
OLA059 | Punto de reblandecimiento anillo y bola |  | UNE-EN 1427 | PLIEGO PROYECTO / PG-3 | 1 | Mes / Tipo | 1 | Tipo
4061 | Cohesión por el ensayo del péndulo |  | UNE-EN 13588 | PLIEGO PROYECTO / PG-3 | 1 | Mes / Tipo | 1 | Tipo
OLA063 | Recuperación elástica a 25ºC |  | UNE-EN 13398 | PLIEGO PROYECTO / PG-3 | 1 | Mes / Tipo | 1 | Tipo
OLA073 OLA078 | Residuo por evaporación, seguido de estabilización | * | UNE-EN 13074-1 UNE-EN 13074-2 | PLIEGO PROYECTO / PG-3 | 1 | Mes / Tipo | 1 | Tipo | El Director de las obras podrá ordenar la realización de estos ensayos
OLA058 | Penetración 25°C |  | UNE-EN 1426 | PLIEGO PROYECTO / PG-3 | 1 | Mes / Tipo | 1 | Tipo
OLA059 | Punto de reblandecimiento anillo y bola |  | UNE-EN 1427 | PLIEGO PROYECTO / PG-3 | 1 | Mes / Tipo | 1 | Tipo
4061 | Cohesión por el ensayo de péndulo |  | UNE-EN 13588 | PLIEGO PROYECTO / PG-3 | 1 | Mes / Tipo | 1 | Tipo
OLA063 | Recuperación elástica a 25ºC |  | UNE-EN 13398 | PLIEGO PROYECTO / PG-3 | 1 | Mes / Tipo | 1 | Tipo
| 9.2.- Emulsiones bituminosas aniónicas |  | UNE 51603
9.2.1.- Control de recepción
OLA061 | Carga de partículas |  | UNE-EN 1430 | PLIEGO PROYECTO | 1 | Cisterna / partida | 1 | Tipo
OLA067 | Tiempo de fluencia |  | UNE-EN 12846 | PLIEGO PROYECTO | 1 | Cisterna / partida | 1 | Tipo
OLA064 | Contenido de ligante |  | UNE-EN 1428 | PLIEGO PROYECTO | 1 | Cisterna / partida | 1 | Tipo
OLA068 | Contenido de fluidificante por destilación |  | UNE-EN 1431 | PLIEGO PROYECTO | 1 | Cisterna / partida | 1 | Tipo
OLA070 | Residuo por tamizado (por tamiz 0,5 mm) |  | UNE-EN 1429 | PLIEGO PROYECTO | 1 | Cisterna / partida | 1 | Tipo
9.2.2.- Control en el momento de empleo
OLA061 | Carga de partículas |  | UNE-EN 1430 | PLIEGO PROYECTO | 1 | Día / 30 Tm | 1 | 100 Tm / Tipo
OLA067 | Tiempo de fluencia |  | UNE-EN 12846 | PLIEGO PROYECTO | 1 | Día / 30 Tm | 1 | 100 Tm / Tipo
OLA064 | Contenido de ligante |  | UNE-EN 1428 | PLIEGO PROYECTO | 1 | Día / 30 Tm | 1 | 100 Tm / Tipo
OLA068 | Contenido de fluidificante por destilación |  | UNE-EN 1431 | PLIEGO PROYECTO | 1 | Día / 30 Tm | 1 | 100 Tm / Tipo
OLA070 | Residuo por tamizado (por tamiz 0,5 mm) |  | UNE-EN 1429 | PLIEGO PROYECTO | 1 | Día / 30 Tm | 1 | 100 Tm / Tipo
9.2.3.- Control adicional
9.2.3.1.- Ensayos sobre la emulsión
OLA061 | Carga de partículas |  | UNE-EN 1430 | PLIEGO PROYECTO | 1 | Mes / Tipo | 1 | Tipo
OLA067 | Tiempo de fluencia |  | UNE-EN 12846 | PLIEGO PROYECTO | 1 | Mes / Tipo | 1 | Tipo
OLA064 | Contenido de ligante |  | UNE-EN 1428 | PLIEGO PROYECTO | 1 | Mes / Tipo | 1 | Tipo
OLA068 | Contenido de fluidificante por destilación |  | UNE-EN 1431 | PLIEGO PROYECTO | 1 | Mes / Tipo | 1 | Tipo
OLA070 | Residuo por tamizado (por tamiz 0,5 mm) |  | UNE-EN 1429 | PLIEGO PROYECTO | 1 | Mes / Tipo | 1 | Tipo
OLA069 | Tendencia a la sedimentación (7 d) |  | UNE-EN 12847 | PLIEGO PROYECTO | 1 | Mes / Tipo | 1 | Tipo
4054 | Estabilidad: ensayo de mezcla con cemento |  | UNE-EN 12848 | PLIEGO PROYECTO | 1 | Mes / Tipo | 1 | Tipo
OLA068 | 9.2.3.2.- Ensayos sobre el residuo por destilación |  | UNE-EN 1431 | PLIEGO PROYECTO | 1 | Mes / Tipo | 1 | Tipo
OLA058 | Penetración 25°C |  | UNE-EN 1426 | PLIEGO PROYECTO | 1 | Mes / Tipo | 1 | Tipo
OLA059 | Punto de reblandecimiento anillo y bola |  | UNE-EN 1427 | PLIEGO PROYECTO | 1 | Mes / Tipo | 1 | Tipo
OLA063 | Recuperación elástica a 25ºC | * | UNE-EN 13398 | PLIEGO PROYECTO | 1 | Mes / Tipo | 1 | Tipo | En el caso de las emulsiones aniónicas modificadas con polímeros
10.- TRATAMIENTOS SUPERFICIALES MEDIANTE RIEGOS CON GRAVILLA
| 10.1.- Emulsión bituminosa | * | [6 empty] | El control de calidad de la emulsión bituminosa se realizará según el apartado 9 de este Capítulo.
10.2.- Áridos
| 10.2.1.- Control de procedencia (en instalación de áridos) | * | [6 empty] | Si el material utilizado estuviese en posesión de marcado CE, el Director de las Obras podrá eximir de los ensayos de control de procedencia
000 | Se exigirá etiqueta de marcado CE y Declaración de Prestaciones
2000 | Verificación planta de áridos | * | Modelo de AOPJA |  | 1 | Planta | 1 | Planta | Se preverá un tamaño de árido por cada capa o riego a aplicar
OLB049 | Coeficiente de Los Angeles |  | UNE-EN 1097-2 | PLIEGO PROYECTO / PLIEGO ATEB | 1 | Procedencia | 1 | Procedencia
OLB084 | Coeficiente de pulimento acelerado |  | UNE-EN 1097-8 | PLIEGO PROYECTO / PLIEGO ATEB | 1 | Procedencia | 1 | Procedencia
OLB054 | Índice de lajas |  | UNE-EN 933-3 | PLIEGO PROYECTO / PLIEGO ATEB | 1 | Tamaño / Procedencia | 1 | Tamaño / Procedencia
OLB046 | Proporción de caras de fractura de las partículas del árido grueso |  | UNE-EN 933-5 | PLIEGO PROYECTO / PLIEGO ATEB | 1 | Tamaño / Procedencia | 1 | Tamaño / Procedencia
OLB041 | Análisis granulométrico de áridos (Se incluirá necesariamente el tamiz 0,063 mm) |  | UNE-EN 933-1 | PLIEGO PROYECTO / PLIEGO ATEB | 1 | Tamaño / Procedencia | 1 | Tamaño / Procedencia
2040 | Adhesividad (adherencia activa y adhesión mecánica) mediante la placa Vialit |  | UNE-EN 12272-3 | PLIEGO PROYECTO / PLIEGO ATEB | 1 | Procedencia | 1 | Procedencia
10.2.2.- Control de calidad de los materiales
OLB041 | Análisis granulométrico de áridos (Se incluirá necesariamente el tamiz 0,063 mm) |  | UNE-EN 933-1 | PLIEGO PROYECTO / PLIEGO ATEB | 2 | 75 Tm | 1 | Tamaño / Procedencia
OLB054 | Índice de lajas |  | UNE-EN 933-3 | PLIEGO PROYECTO / PLIEGO ATEB | 1 | 300 Tm | 1 | Tamaño / Procedencia
OLB046 | Proporción de caras de fractura de las partículas del árido grueso |  | UNE-EN 933-5 | PLIEGO PROYECTO / PLIEGO ATEB | 1 | 300 Tm | 1 | Tamaño / Procedencia
OLB049 | Coeficiente de Los Angeles |  | UNE-EN 1097-2 | PLIEGO PROYECTO / PLIEGO ATEB | 1 | Mes | 1 | Mes
OLB084 | Coeficiente de pulimento acelerado |  | UNE-EN 1097-8 |  | 1 | Mes | 1 | Mes
10.3.- Control de ejecución
4104 | Dotación de la emulsión |  | UNE-EN 12272-1 | PLIEGO PROYECTO / PLIEGO ATEB | 1 | 200 m | 1 | 500 m
4103 | Dotación de árido |  | UNE-EN 12272-1 | PLIEGO PROYECTO / PLIEGO ATEB | 1 | 200 m | 1 | 500 m
10.4.- Control de recepción de la unidad terminada
OLA098 | Macrotextura superficial |  | UNE-EN 13036-1 | PLIEGO PROYECTO / PLIEGO ATEB | 1 | 200 m | 1 | 500 m
7201 | Resistencia al deslizamiento | * | UNE 41201 IN | PLIEGO PROYECTO / PLIEGO ATEB | 1 | 500 m | 1 | 500 m | Se determinará una vez transcurridos dos (2) meses de la puesta en servicio del riego con gravilla
| 11.- MEZCLAS BITUMINOSAS EN CALIENTE | * | [6 empty] | Sólo se realizarán los ensayos previos de áridos y verificación de fórmula de trabajo en laboratorio, para obras con un total igual superior a 15.000 Tm de M.B.C.
| 11.1.- Betún | * | [6 empty] | El control de calidad de la emulsión bituminosa se realizará según el apartado 9 de este Capítulo.
11.2.- Ensayos previos de aptitud de áridos
| 11.2.1.- Árido grueso. Control de procedencia | * | [6 empty] | Si el material utilizado estuviese en posesión de marcado CE, el Director de las Obras podrá eximir de los ensayos de control de procedencia
000 | Se exigirá etiqueta de marcado CE y Declaración de Prestaciones |  |  |  | 1 | Tipo | 1 | Tipo
2000 | Verificación planta de áridos |  | Modelo de AOPJA |  | 1 | Planta | 1 | Planta
OLB049 | Coeficiente de Los Angeles | * | UNE-EN 1097-2 | PLIEGO PROYECTO / PG-3 | 1 | Procedencia | 1 | Procedencia | En el caso de poseer marcado CE, el Director de la Obra podrá eximir realizar el control de producción de procedencia. El ensayo de CPA sólo para capas de rodadura
OLB051 | Densidad relativa y absorción de áridos |  | UNE-EN 1097-6 | PLIEGO PROYECTO / PG-3 | 1 | Tamaño / Procedencia | 1 | Tamaño / Procedencia
OLB041 | Análisis granulométrico de áridos (Se incluirá necesariamente el tamiz 0,063 mm) |  | UNE-EN 933-1 | PLIEGO PROYECTO / PG-3 | 1 | Tamaño / Procedencia | 1 | Tamaño / Procedencia
OLB054 | Índice de lajas |  | UNE-EN 933-3 | PLIEGO PROYECTO / PG-3 | 1 | Tamaño / Procedencia | 1 | Tamaño / Procedencia
OLB046 | Porcentaje de partículas trituradas |  | UNE-EN 933-5 | PLIEGO PROYECTO / PG-3 | 1 | Tamaño / Procedencia | 1 | Tamaño / Procedencia
OLB084 | Coeficiente pulimento acelerado |  | UNE-EN 1097-8 | PLIEGO PROYECTO / PG-3 | 1 | Procedencia | 1 | Procedencia
| 11.2.2.- Árido fino. Control de procedencia | * | [6 empty] | Si el material utilizado estuviese en posesión de marcado CE, el Director de las Obras podrá eximir de los ensayos de control de procedencia
000 | Se exigirá etiqueta de marcado CE y Declaración de Prestaciones |  |  |  | 1 | Tipo / Procedencia | 1 | Tipo / Procedencia
2000 | Verificación planta de áridos |  | Modelo de AOPJA | PLIEGO PROYECTO / PG-3 | 1 | Planta | 1 | Planta
OLB041 | Análisis granulométrico de áridos | * | UNE-EN 933-1 | PLIEGO PROYECTO / PG-3 | 1 | Tamaño / Procedencia | 1 | Tamaño / Procedencia | En el caso de poseer marcado CE, el Director de la Obra podrá eximir realizar el control de producción de procedencia. El ensayo de azul de metileno se realizará cuando lo solicite el Director de las obras. El desgaste los Ángeles se realiza sobre el material a triturar para producir el árido fino
OLB044 | Equivalente de arena de áridos (SE4) |  | UNE-EN 933-8. Anexo A | PLIEGO PROYECTO / PG-3 | 1 | Tamaño / Procedencia | 1 | Tamaño / Procedencia
OLB064 | Azul de metileno |  | UNE-EN 933-9. Anexo A | PLIEGO PROYECTO / PG-3 |  | Tamaño / Procedencia |  | Tamaño / Procedencia
OLB049 | Coeficiente de Los Angeles |  | UNE-EN 1097-2 | PLIEGO PROYECTO / PG-3 |  | Tamaño / Procedencia |  | Tamaño / Procedencia
OLB051 | Densidad relativa y absorción de áridos |  | UNE-EN 1097-6 | PLIEGO PROYECTO / PG-3 | 1 | Tamaño / Procedencia | 1 | Tamaño / Procedencia
11.2.3.- Filler contenido en la arena. Control de procedencia
OLB096 | Análisis granulométrico del polvo mineral (tamizado en corriente de aire) |  | UNE-EN 933-10 | PLIEGO PROYECTO / PG-3 | 1 | Tipo / Procedencia | 1 | Tipo / Procedencia
OLB095 | Densidad aparente del filler en queroseno |  | UNE-EN 1097-3. Anexo A | PLIEGO PROYECTO / PG-3 | 1 | Tipo / Procedencia | 1 | Tipo / Procedencia
| 11.2.4.- Filler de aportación. Control de procedencia | * | [6 empty] | Si el material utilizado estuviese en posesión de marcado CE, el Director de las Obras podrá eximir de los ensayos de control de procedencia
000 | Se exigirá etiqueta de marcado CE y Declaración de Prestaciones | * |  |  | 1 | Tipo / Procedencia | 1 | Tipo / Procedencia | El marcado CE debe contemplar las características exigidas por el PG3
OLB096 | Análisis granulométrico del polvo mineral (tamizado en corriente de aire) | * | UNE-EN 933-10 | PLIEGO PROYECTO / PG-3 | 1 | Tipo / Procedencia | 1 | Tipo / Procedencia | En el caso de poseer marcado CE, el Director de la Obra podrá eximir realizar el control de producción de procedencia
OLB095 | Densidad aparente del filler en queroseno |  | UNE-EN 1097-3. Anexo A | PLIEGO PROYECTO / PG-3 | 1 | Tipo / Procedencia | 1 | Tipo / Procedencia
11.3.- Verificación de la fórmula de trabajo, etiqueta CE, de la mezcla bituminosa y tramo de prueba
| 11.3.1.- Verificación de la fórmula de trabajo, etiqueta CE, de la mezcla bituminosa. * | [7 empty] | En el caso de no disponer de marcado CE, el control de producción realizará los mismos ensayos de verificación de las mezclas y con igual frecuencia que está asignada al control de recepción.
4000 | Verificación planta M.B.C. |  | Modelo de AOPJA |  | 1 | Planta | 1 | Planta
4110 | Verificación de la fórmula de trabajo | * | UNE-EN 23697-1 UNE-EN 12697-2 UNE-EN 12697-5 UNE-EN 12697-6 UNE-EN 12697-8 | PLIEGO PROYECTO / PG-3 | 1 | Tipo | 1 | Tipo | Se realizará sobre muestra de MBC tomada en planta. Incluirá la determinación de contenido de ligante, granulometría de los áridos extraídos, densidad de compactación, huecos sobre mezcla y sobre áridos.
OLA092 | Sensibilidad al agua (mezcla fabricada en planta) | * | UNE-EN 12697-12 | PLIEGO PROYECTO / PG-3 | 1 | Tipo | 1 | Tipo | Al porcentaje óptimo de betún elegido, y al óptimo -0,3%. Respetando los contenidos mínimos fijados en el PG-3
OLA093 | Ensayo de pérdida de partículas | * | UNE-EN 12697-17 | PLIEGO PROYECTO / PG-3 | 1 | Tipo | 1 | Tipo | Para mezclas drenantes
OLA099 | Ensayo de escurrimiento | * | UNE-EN 12697-18 | PLIEGO PROYECTO / PG-3 | 1 | Tipo | 1 | Tipo | Para mezclas drenantes y discontínuas tipo BBTM B
OLA105 OLA106 | Ensayo de rodadura de las mezclas bituminosas mediante la pista de ensayo en laboratorio | * | UNE-EN 12697-22 | PLIEGO PROYECTO / PG-3 | 1 | Tipo | 1 | Tipo | Para todas las mezclas, excepto las drenantes.
OLA109 | Valor del módulo dinámico a 20ºC | * | UNE-EN 12697-26. Anexo C | PLIEGO PROYECTO / PG-3 | 1 | Tipo | 1 | Tipo | Sólo para las mezclas de alto módulo
OLA108 | Resistencia a la fatiga a 20ºC | * | UNE-EN 12697-24. Anexo D | PLIEGO PROYECTO / PG-3 | 1 | Tipo |  |  | Sólo para las mezclas de alto módulo
11.3.2.- Tramo de prueba
OLA084 | Determinación de la granulometría de los áridos extraídos |  | UNE-EN 12697-2 | PLIEGO PROYECTO / PG-3 | 1 | Tramo de prueba | 1 | Tramo de prueba
OLA083 | Contenido de ligante en mezclas bituminosas |  | UNE-EN 12697-1 | PLIEGO PROYECTO / PG-3 | 1 | Tramo de prueba | 1 | Tramo de prueba
OLA085 | Determinación de la densidad máxima de la mezcla |  | UNE-EN 12697-5 | PLIEGO PROYECTO / PG-3 | 1 | Tramo de prueba | 1 | Tramo de prueba
OLA087 | Contenido de huecos |  | UNE-EN 12697-8 | PLIEGO PROYECTO / PG-3 | 1 | Tramo de prueba | 1 | Tramo de prueba
OLA086 | Densidad aparente |  | UNE-EN 12697-6 | PLIEGO PROYECTO / PG-3 | 1 | Tramo de prueba | 1 | Tramo de prueba
OLA093 | Pérdida de partículas | * | UNE-EN 12697-17 | PLIEGO PROYECTO / PG-3 | 1 | Tramo de prueba | 1 | Tramo de prueba | Para mezclas drenantes
OLA099 | Ensayo de escurrimiento | * | UNE-EN 12697-18 | PLIEGO PROYECTO / PG-3 | 1 | Tramo de prueba | 1 | Tramo de prueba | Para mezclas drenantes y discontínuas tipo BBTM B
OLA098 | Macrotextura superficial. Determinación del círculo de arena en el tramo de prueba |  | UNE-EN 13036-1 | PLIEGO PROYECTO / PG-3 | 5 | Tramo de prueba | 5 | Tramo de prueba
OLA096 OLA086 | Densidad y espesor sobre testigos |  | UNE-EN 12697-6 | PLIEGO PROYECTO / PG-3 | 3 | Tramo de prueba | 3 | Tramo de prueba
OLA096 OLA086 OLA087 | Densidad, espesor y huecos sobre testigos | * | UNE-EN 12697-6 UNE-EN 12697-8 | PLIEGO PROYECTO / PG-3 | 3 | Tramo de prueba | 3 | Tramo de prueba | Para mezclas drenantes y las discontínuas tipo BBTM B
OLA095 | Permeabilidad in situ mezclas drenantes | * | NLT-327 | PLIEGO PROYECTO / PG-3 | 10 | Tramo de prueba | 10 | Tramo de prueba | Para mezclas drenantes y las discontínuas tipo BBTM B
11.4.- Control de fabricación de la mezcla bituminosa
| 11.4.1.- Árido grueso | * | [6 empty] | Si el material utilizado estuviese en posesión de marcado CE, el Director de las Obras podrá eximir de los ensayos de control de procedencia
OLB041 | Análisis granulométrico de áridos (Se incluirá necesariamente el tamiz 0,063 mm) | * | UNE-EN 933-1 | PLIEGO PROYECTO / PG-3 | 1 | Semana | 1 | Semana | Ensayos para cada fracción o tamaño
OLB054 | Índice de lajas |  | UNE-EN 933-3 | PLIEGO PROYECTO / PG-3 | 1 | Semana | 1 | Semana
OLB046 | Porcentaje de partículas trituradas |  | UNE-EN 933-5 | PLIEGO PROYECTO / PG-3 | 1 | Semana | 1 | Semana
OLB049 | Coeficiente de Los Angeles |  | UNE-EN 1097-2 | PLIEGO PROYECTO / PG-3 | 1 | Mes | 1 | Mes
OLB084 | Coeficiente pulimento acelerado | * | UNE-EN 12697-8 | PLIEGO PROYECTO / PG-3 | 1 | Mes | 1 | Mes | Solo para capas de rodadura
| 11.4.2.- Árido fino | * | [6 empty] | Si el material utilizado estuviese en posesión de marcado CE, el Director de las Obras podrá eximir de los ensayos de control de procedencia
OLB041 | Análisis granulométrico de áridos | * | UNE-EN 933-1 | PLIEGO PROYECTO / PG-3 | 1 | Semana | 1 | Semana | Ensayos para cada fracción o tamaño
OLB044 | Equivalente de arena de áridos (SE4) |  | UNE-EN 933-8. Anexo A | PLIEGO PROYECTO / PG-3 | 1 | Semana | 1 | Semana
OLB064 | Azul de metileno | * | UNE-EN 933-9. Anexo A | PLIEGO PROYECTO / PG-3 |  | Semana |  | Semana | El ensayo de azul de metileno se realizará cuando se requiera de acuerdo con lo indicado en el art. 542.9.2.2 del PG-3
11.4.3.- Filler contenido en la arena
OLB096 | Análisis granulométrico del polvo mineral (tamizado en corriente de aire) |  | UNE-EN 933-10 | PLIEGO PROYECTO / PG-3 | 1 | Semana | 1 | Semana
OLB095 | Densidad aparente del filler en queroseno |  | UNE-EN 1097-3. Anexo A | PLIEGO PROYECTO / PG-3 | 1 | Semana | 1 | Semana
| 11.4.4.- Filler de aportación | * | [6 empty] | Si el material utilizado estuviese en posesión de marcado CE, el Director de las Obras podrá eximir de los ensayos de control de procedencia
000 | Se exigirá etiqueta de marcado CE y Declaración de Prestaciones | * |  |  | 1 | Origen | 1 | Origen | El marcado CE debe contemplar las características exigidas por el PG3
OLB096 | Análisis granulométrico del polvo mineral (tamizado en corriente de aire) |  | UNE-EN 933-10 | PLIEGO PROYECTO / PG-3 | 1 | Semana | 1 | Semana
OLB095 | Densidad aparente del filler en queroseno |  | UNE-EN 1097-3. Anexo A | PLIEGO PROYECTO / PG-3 | 1 | Semana | 1 | Semana
11.4.5.- Control de la mezcla bituminosa fabricada
OLB041 | Análisis granulométrico del árido combinado | * | UNE-EN 933-1 | PLIEGO PROYECTO / PG-3 | 2 | Día |  |  | Estos ensayos los prodrá realizar el laboratorio de autocontrol o el laboratorio propio de la planta
OLB044 | Equivalente de arena de áridos (SE4) |  | UNE-EN 933-8. Anexo A | PLIEGO PROYECTO / PG-3 | 2 | Día
OLB064 | Azul de metileno |  | UNE-EN 933-9. Anexo A | PLIEGO PROYECTO / PG-3 |  | Día
OLB041 | Análisis granulométrico de la mezcla de áridos de caliente |  | UNE-EN 933-1 | PLIEGO PROYECTO / PG-3 | 2 | Día
OLA084 | Determinación de la granulometría de los áridos extraídos | * | UNE-EN 12697-2 | PLIEGO PROYECTO / PG-3 | 1 | 150 / 300 / 600 Tm | 1 | 600 Tm | Las muestras para ensayo se tomarán durante el extendido en la obra. Para el control de recepción, el nivel de control (NCF) será A. Para el control de producción, durante la ejecución de la obra, será el que corresponda según lo estipulado en el apartado 542.9.3 ó 543.9.3 del PG-3.
OLA083 | Contenido de ligante en mezclas bituminosas |  | UNE-EN 12697-1 | PLIEGO PROYECTO / PG-3 | 1 | 150 / 300 / 600 Tm | 1 | 600 Tm
OLA085 | Determinación de la densidad máxima de la mezcla |  | UNE-EN 12697-5 | PLIEGO PROYECTO / PG-3 | 2 | Día | 1 | Día
OLA087 | Contenido de huecos |  | UNE-EN 12697-8 | PLIEGO PROYECTO / PG-3 | 2 | Día | 1 | Día
OLA086 | Densidad aparente (mezclas bituminosas tipo hormigón bituminoso) | * | UNE-EN 12697-6 | PLIEGO PROYECTO / PG-3 | 2 | Día | 1 | Día | Las probetas se prepararán conforme a la norma UNE-EN 12697-30, aplicando 75 golpes por cara si el tamaño máximo del árido es inferior o igual a 22 mm, o mediante la norma UNE-EN 12697-32 o norma UNE-EN 12697-31 para tamaño máximo del árido superior a dicho valor.
OLA086 | Densidad aparente (mezclas bituminosas drenantes y discontinuas) | * | UNE-EN 12697-6 | PLIEGO PROYECTO / PG-3 | 2 | Día | 1 | Día | Las probetas se prepararán según la norma UNE-EN 12697-30, aplicando 50 golpes por cara
OLA093 | Pérdida de partículas | * | UNE-EN 12697-17 | PLIEGO PROYECTO / PG-3 | 1 | Día | 1 | Día | Para mezclas drenantes
OLA099 | Ensayo de escurrimiento | * | UNE-EN 12697-18 | PLIEGO PROYECTO / PG-3 | 1 | Día | 1 | Día | Para mezclas drenantes y discontínuas tipo BBTM B
OLA092 | Sensibilidad al agua (mezcla fabricada en planta) |  | UNE-EN 12697-12 | PLIEGO PROYECTO / PG-3 | 1 | Tipo de mezcla y semana | 1 | Tipo de mezcla y semana
OLA105 OLA106 | Ensayo de rodadura de las mezclas bituminosas mediante la pista de ensayo en laboratorio (para mezclas definidas en el artículo 542 del PG-3) | * | UNE-EN 12697-22 | PLIEGO PROYECTO / PG-3 | 1 | Tipo de mezcla y mes | 1 | Tipo de mezcla y mes | La frecuencia de ensayos que se empleará será la definida en el apartado 542.9.3.1 ó 543.9.3 del PG3. En el caso de disponer de marcado CE las mezclas bituminosas, el Director de la Obra podrá eximir los criterios de ensayo por toneladas de control de producción. Como mínimo y para tráficos ≥ T2, tanto producción como recepción harán un ensayo mensual
OLA105 OLA106 | Ensayo de rodadura de las mezclas bituminosas mediante la pista de ensayo en laboratorio (para mezclas definidas en el artículo 543 del PG-3) |  | UNE-EN 12697-22 | PLIEGO PROYECTO / PG-3 | 1 | Tipo de mezcla y mes | 1 | Tipo de mezcla y mes
OLA109 | Valor del módulo dinámico a 20ºC. | * ** | UNE-EN 12697-26. Anexo C | PLIEGO PROYECTO / PG-3 | 1 | Mes | 1 | Mes | Solo para mezclas de alto módulo
11.5.- Control de recepción de la unidad terminada
OLA096 OLA086 | Densidad y espesor sobre testigos |  | UNE-EN 12697-27 UNE-EN 12697-6 | PLIEGO PROYECTO / PG-3 | 3 | 500 m / Día | 3 | 500 m / Día
OLA096 OLA086 OLA087 | Densidad, espesor y huecos sobre testigos | * | UNE-EN 12697-27 UNE-EN 12697-6 UNE-EN 12697-8 | PLIEGO PROYECTO / PG-3 | 3 | 500 m / Día | 3 | 500 m / Día | Para las mezclas drenantes y discontínuas tipo BBTM B
OLA102 | Adherencia entre capas |  | NLT-382 | PLIEGO PROYECTO / PG-3 | 3 | 500 m / Día | 2 | 500 m / Día
| 11.6.- Control final del acabado de la capa de mezcla bituminosa |  |  | PLIEGO PROYECTO / PG-3
OLA095 | Permeabilidad in situ mezclas drenantes | * | NLT-327 | PLIEGO PROYECTO / PG-3 | 15 | Día | 15 | Día | Para mezclas drenantes y discontínuas tipo BBTM B
7202 | Índice de Regularidad Internacional (I.R.I.) | * | NLT-330 | PLIEGO PROYECTO / PG-3 |  |  |  |  | Auscultación mediante el programa A.D.A.R. (Circular 7/95 de la D.G.C.)
OLA098 | Macrotextura superficial |  | UNE-EN 13036-1 | PLIEGO PROYECTO / PG-3
7201 | Resistencia al deslizamiento transversal |  | UNE 41201 IN | PLIEGO PROYECTO / PG-3
12.- MEZCLAS BITUMINOSAS TEMPLADAS
| 12.1.- Ligante bituminoso | * | [6 empty] | El control de calidad del ligante (emulsión o betún) se realizará según el apartado 8 ó 9 de este Capítulo, según corresponda
12.2.- Control de procedencia de los materiales
| 12.2.1.- Árido grueso. Control de procedencia | * | [6 empty] | Si el material utilizado estuviese en posesión de marcado CE, el Director de las Obras podrá eximir de los ensayos de control de procedencia
000 | Se exigirá etiqueta de marcado CE y Declaración de Prestaciones |  |  |  | 1 | Tipo | 1 | Tipo
2000 | Verificación planta de áridos |  | Modelo de AOPJA |  | 1 | Planta | 1 | Planta
OLB049 | Coeficiente de Los Angeles |  | UNE-EN 1097-2 | RECOMENDACIONES MBT AOPJA | 1 | Procedencia | 1 | Procedencia
OLB051 | Densidad relativa y absorción de áridos |  | UNE-EN 1097-6 | RECOMENDACIONES MBT AOPJA | 1 | Tamaño / Procedencia | 1 | Tamaño / Procedencia
OLB041 | Análisis granulométrico de áridos (Se incluirá necesariamente el tamiz 0,063 mm) |  | UNE-EN 933-1 | RECOMENDACIONES MBT AOPJA | 1 | Tamaño / Procedencia | 1 | Tamaño / Procedencia
OLB054 | Índice de lajas |  | UNE-EN 933-3 | RECOMENDACIONES MBT AOPJA | 1 | Tamaño / Procedencia | 1 | Tamaño / Procedencia
OLB046 | Porcentaje de partículas trituradas |  | UNE-EN 933-5 | RECOMENDACIONES MBT AOPJA | 1 | Tamaño / Procedencia | 1 | Tamaño / Procedencia
OLB084 | Coeficiente pulimento acelerado | * | UNE-EN 1097-8 | RECOMENDACIONES MBT AOPJA | 1 | Procedencia | 1 | Procedencia | Sólo para capas de rodadura
| 12.2.2.- Árido fino. Control de procedencia | * | [6 empty] | Si el material utilizado estuviese en posesión de marcado CE, el Director de las Obras podrá eximir de los ensayos de control de procedencia
000 | Se exigirá etiqueta de marcado CE y Declaración de Prestaciones |  |  |  | 1 | Tipo | 1 | Tipo
2000 | Verificación planta de áridos |  | Modelo de AOPJA |  | 1 | Planta | 1 | Planta
OLB041 | Análisis granulométrico de áridos |  | UNE-EN 933-1 | RECOMENDACIONES MBT AOPJA | 1 | Tamaño / Procedencia | 1 | Tamaño / Procedencia
OLB044 | Equivalente de arena de áridos (SE4) |  | UNE-EN 933-8. Anexo A | RECOMENDACIONES MBT AOPJA | 1 | Tamaño / Procedencia | 1 | Tamaño / Procedencia
OLB064 | Azul de metileno | * | UNE-EN 933-9. Anexo A | RECOMENDACIONES MBT AOPJA |  | Tamaño / Procedencia |  | Tamaño / Procedencia | El ensayo de azul de metileno se realizará cuando lo solicite el Director de las obras
OLB049 | Coeficiente de Los Angeles | * | UNE-EN 1097-2 | RECOMENDACIONES MBT AOPJA | 1 | Tamaño / Procedencia | 1 | Tamaño / Procedencia | Del material a triturar
OLB051 | Densidad relativa y absorción de áridos |  | UNE-EN 1097-6 | RECOMENDACIONES MBT AOPJA | 1 | Tamaño / Procedencia | 1 | Tamaño / Procedencia
12.2.3.- Filler contenido en la arena. Control de procedencia
OLB096 | Análisis granulométrico del filler |  | UNE-EN 933-10 | RECOMENDACIONES MBT AOPJA | 1 | Tipo / Procedencia | 1 | Tipo / Procedencia
OLB095 | Densidad aparente del filler en queroseno |  | UNE-EN 1097-3. Anexo A | RECOMENDACIONES MBT AOPJA | 1 | Tipo / Procedencia | 1 | Tipo / Procedencia
| 12.2.4.- Filler de aportación. Control de procedencia | * | [6 empty] | Si el material utilizado estuviese en posesión de marcado CE, el Director de las Obras podrá eximir de los ensayos de control de procedencia
000 | Se exigirá etiqueta de marcado CE y Declaración de Prestaciones | * |  |  | 1 | Origen | 1 | Origen | El marcado CE debe contemplar las características exigidas por el PG3
OLB096 | Análisis granulométrico del filler |  | UNE EN 933-10 | RECOMENDACIONES MBT AOPJA | 1 | Tipo / Procedencia | 1 | Tipo / Procedencia
OLB095 | Densidad aparente del filler en queroseno |  | UNE-EN 1097-3. Anexo A | RECOMENDACIONES MBT AOPJA | 1 | Tipo / Procedencia | 1 | Tipo / Procedencia
12.3.- Verificación de la fórmula de trabajo y tramo de prueba
12.3.1.- Verificación de la fórmula de trabajo
4000 | Verificación planta M.B.T. |  | Modelo de AOPJA |  | 1 | Planta | 1 | Planta
4111 | Verificación de fórmula de trabajo de la mezcla templada | * | Recomendaciones MBT AOPJA | RECOMENDACIONES MBT AOPJA | 1 | Tipo | 1 | Tipo | Se realizará sobre muestra de MBT tomada en planta. Incluirá la determinación de contenido de ligante, granulometría de los áridos extraídos, densidad de compactación, huecos sobre mezcla y sobre áridos.
OLA092 | Sensibilidad al agua (mezcla fabricada en planta) |  | UNE-EN 12697-12 | RECOMENDACIONES MBT AOPJA | 1 | Tipo | 1 | Tipo
OLA091 | Inmersión compresion (mezcla fabricada en planta) | * | NLT-161 NLT-162 | RECOMENDACIONES MBT AOPJA | 1 | Tipo | 1 | Tipo | Las probetas se prepararán con una presión que consiga una densidad superior al 98% de la obtenida para el cálculo de huecos, según Pliego AOPJA
OLA105 OLA106 | Ensayo de rodadura de las mezclas bituminosas mediante la pista de ensayo en laboratorio |  | UNE-EN 12697-22 | RECOMENDACIONES MBT AOPJA | 1 | Tipo | 1 | Tipo
| 12.3.2.- Tramo de prueba |  |  | RECOMENDACIONES MBT AOPJA
OLA084 | Determinación de la granulometría de los áridos extraídos |  | UNE-EN 12697-2 | RECOMENDACIONES MBT AOPJA | 1 | Tramo de prueba | 1 | Tramo de prueba
OLA083 | Contenido de ligante en mezclas bituminosas | * | UNE-EN 12697-1 | RECOMENDACIONES MBT AOPJA | 1 | Tramo de prueba | 1 | Tramo de prueba | Previo a la determinación del contenido de ligante, la muestra para ensayo se secará, hasta peso constante, a tª de 105ºC
OLA085 | Determinación de la densidad máxima de la mezcla |  | UNE-EN 12697-5 | RECOMENDACIONES MBT AOPJA | 1 | Tramo de prueba | 1 | Tramo de prueba
OLA087 | Contenido de huecos |  | UNE-EN 12697-8 | RECOMENDACIONES MBT AOPJA | 1 | Tramo de prueba | 1 | Tramo de prueba
OLA086 | Densidad aparente | * | UNE-EN 12697-6 | RECOMENDACIONES MBT AOPJA | 1 | Tramo de prueba | 1 | Tramo de prueba | Las probetas se prepararán conforme a la norma UNE-EN 12697-31, de acuerdo con el Pliego AOPJA
OLA098 | Macrotextura superficial. Determinación del círculo de arena en el tramo de prueba | * | UNE-EN 13036-1 | RECOMENDACIONES MBT AOPJA | 5 | Tramo de prueba | 5 | Tramo de prueba | En capas de rodadura
OLA096 OLA086 | Densidad y espesor sobre testigos |  | UNE-EN 12697-6 | RECOMENDACIONES MBT AOPJA | 3 | Tramo de prueba | 3 | Tramo de prueba
12.4.- Control de fabricación de la mezcla bituminosa templada
| 12.4.1.- Árido grueso | * | [6 empty] | Si el material utilizado estuviese en posesión de marcado CE, el Director de las Obras podrá eximir de los ensayos de control de procedencia
OLB041 | Análisis granulométrico de áridos (Se incluirá necesariamente el tamiz 0,063 mm) | * | UNE-EN 933-1 | RECOMENDACIONES MBT AOPJA | 1 | Semana | 1 | Semana | Ensayos para cada fracción o tamaño
OLB054 | Índice de lajas |  | UNE-EN 933-3 | RECOMENDACIONES MBT AOPJA | 1 | Semana | 1 | Semana
OLB046 | Porcentaje de partículas trituradas |  | UNE-EN 933-5 | RECOMENDACIONES MBT AOPJA | 1 | Semana | 1 | Semana
OLB049 | Coeficiente de Los Angeles | * | UNE-EN 1097-2 | RECOMENDACIONES MBT AOPJA | 1 | Mes | 1 | Mes | En el caso de no disponer de marcado CE los áridos, el control de producción realizará los mismos ensayos y con la misma frecuencia que los asignados al control de recepción. Los ensayos de densidad y absorción son para cada fracción o tamaño. El ensayo de pulimento solo se solicita para las capas de rodadura.
OLB051 | Densidad relativa y absorción de áridos |  | UNE-EN 1097-6 | RECOMENDACIONES MBT AOPJA | 1 | Mes | 1 | Mes
OLB084 | Coeficiente pulimento acelerado |  | UNE-EN 12697-8 | RECOMENDACIONES MBT AOPJA | 1 | Mes | 1 | Mes
| 12.4.2.- Árido fino |  |  | RECOMENDACIONES MBT AOPJA
OLB041 | Análisis granulométrico de áridos | * | UNE-EN 933-1 | RECOMENDACIONES MBT AOPJA | 1 | Semana | 1 | Semana | Ensayos para cada fracción o tamaño
OLB044 | Equivalente de arena de áridos (SE4) |  | UNE-EN 933-8. Anexo A | RECOMENDACIONES MBT AOPJA | 1 | Semana | 1 | Semana
OLB064 | Azul de metileno | * | UNE-EN 933-9. Anexo A | RECOMENDACIONES MBT AOPJA |  | Semana |  | Semana | El ensayo de azul de metileno se realizará cuando lo solicite el Director de las obras
OLB051 | Densidad relativa y absorción de áridos |  | UNE-EN 1097-6 | RECOMENDACIONES MBT AOPJA | 1 | Mes | 1 | Mes
12.4.3.- Filler contenido en la arena
OLB096 | Análisis granulométrico del polvo mineral (tamizado en corriente de aire) |  | UNE-EN 933-10 | RECOMENDACIONES MBT AOPJA | 1 | Semana | 1 | Semana
OLB095 | Densidad aparente del filler en queroseno |  | UNE-EN 1097-3. Anexo A | RECOMENDACIONES MBT AOPJA | 1 | Día | 1 | Semana
12.4.4.- Filler de aportación
000 | Se exigirá etiqueta de marcado CE y Declaración de Prestaciones | * |  |  | 1 | Origen | 1 | Origen | El marcado CE debe contemplar las características exigidas por el PG3
OLB096 | Análisis granulométrico del polvo mineral (tamizado en corriente de aire) |  | UNE-EN 933-10 | RECOMENDACIONES MBT AOPJA | 1 | Semana | 1 | Semana
OLB095 | Densidad aparente del filler en queroseno |  | UNE-EN 1097-3. Anexo A | RECOMENDACIONES MBT AOPJA | 1 | Semana | 1 | Semana
12.4.5.- Control de la mezcla bituminosa templada fabricada
OLB041 | Análisis granulométrico del árido combinado en frío | * | UNE-EN 933-1 | RECOMENDACIONES MBT AOPJA | 2 | Día |  |  | Estos ensayos los prodrá realizar el laboratorio de autocontrol o el laboratorio propio de la planta
OLB044 | Equivalente de arena de áridos (SE4) |  | UNE-EN 933-8. Anexo A | RECOMENDACIONES MBT AOPJA | 2 | Día
OLB064 | Azul de metileno |  | UNE-EN 933-9. Anexo A | RECOMENDACIONES MBT AOPJA |  | Día
OLB041 | Análisis granulométrico de la mezcla de áridos de caliente |  | UNE-EN 933-1 | RECOMENDACIONES MBT AOPJA | 1 | Día
OLA084 | Determinación de la granulometría de los áridos extraídos | * | UNE-EN 12697-2 | RECOMENDACIONES MBT AOPJA | 1 | 150 / 300 / 600 Tm | 1 | 600 Tm | * Las muestras para ensayo se tomarán durante el extendido en la obra. Para el control de recepción, el nivel de control (NCF) será A. Para el control de producción, durante la ejecución de la obra, será el que corresponda según lo estipulado en el apartado 542.9.3 del PG-3. ** Previo a la determinación del contenido de ligante, la muestra para ensayo se secará, hasta peso constante, a tª de 105ºC
OLA083 | Contenido de ligante en mezclas bituminosas | * ** | UNE-EN 12697-1 | RECOMENDACIONES MBT AOPJA | 1 | 150 / 300 / 600 Tm | 1 | 600 Tm
OLA085 | Determinación de la densidad máxima de la mezcla |  | UNE-EN 12697-5 | RECOMENDACIONES MBT AOPJA | 1 | Día | 1 | Día
OLA087 | Contenido de huecos |  | UNE-EN 12697-8 | RECOMENDACIONES MBT AOPJA | 1 | Día | 1 | Día
OLA086 | Densidad aparente (mezclas templadas tipo hormigón bituminoso) | * | UNE-EN 12697-6 | RECOMENDACIONES MBT AOPJA | 1 | Día | 1 | Día | Las probetas se prepararán conforme a la norma UNE-EN 12697-31, de acuerdo con el Pliego AOPJA
OLA092 | Sensibilidad al agua (mezcla fabricada en planta) |  | UNE-EN 12697-12 | RECOMENDACIONES MBT AOPJA | 1 | Tipo de mezcla y semana | 1 | Tipo de mezcla y semana
OLA091 | Inmersión compresion (mezcla fabricada en planta) | * | NLT-161 NLT-162 | RECOMENDACIONES MBT AOPJA | 1 | Tipo de mezcla y semana | 1 | Tipo de mezcla y semana | Las probetas se prepararán con una presión que consiga una densidad superior al 98% de la obtenida para el cálculo de huecos, según Pliego AOPJA
OLA105 OLA106 | Ensayo de rodadura de las mezclas bituminosas mediante la pista de ensayo en laboratorio (mezcla fabricada en planta) | * | UNE-EN 12697-22 | RECOMENDACIONES MBT AOPJA | 1 | Tipo de mezcla y mes | 1 | Tipo de mezcla y mes | La preparación de las probetas y las condiciones de ensayo se ajustarán al Pliego AOPJA
12.5.- Control de recepción de la unidad terminada
OLA096 OLA086 | Densidad y espesor sobre testigos |  | UNE-EN 12697-6 | PLIEGO PROYECTO / PG-3 | 3 | 500 m / Día | 3 | 500 m / Día
OLA102 | Adherencia entre capas |  | NLT-382 | PLIEGO PROYECTO / PG-3 | 3 | 500 m / Día | 2 | 500 m / Día
12.6.- Control final del acabado de la capa de mezcla bituminosa
7202 | Índice de Regularidad Internacional (I.R.I.) | * | NLT-330 | PLIEGO PROYECTO / PG-3 |  |  |  |  | Auscultación mediante el programa A.D.A.R. (Circular 7/95 de la D.G.C.)
OLA098 | Macrotextura superficial |  | UNE-EN 13036-1 | PLIEGO PROYECTO / PG-3
7201 | Resistencia al deslizamiento transversal |  | UNE 41201 IN | PLIEGO PROYECTO / PG-3
13.- MEZCLAS BITUMINOSAS EN ABIERTAS EN FRÍO
| 13.1.- Emulsión bituminosa | * | [6 empty] | El control de calidad de la emulsión bituminosa se realizará según el apartado 9 de este Capítulo
13.2.- Ensayos previos de aptitud de áridos
| 13.2.1.- Árido grueso. Control de procedencia | * | [6 empty] | Si el material utilizado estuviese en posesión de marcado CE, el Director de las Obras podrá eximir de los ensayos de control de procedencia
2000 | Verificación planta de áridos |  | Modelo de AOPJA |  | 1 | Planta | 1 | Planta
OLB049 | Coeficiente de Los Angeles |  | UNE-EN 1097-2 | PLIEGO PROYECTO / PLIEGO ATEB | 1 | Tamaño / Procedencia | 1 | Tamaño / Procedencia
OLB051 | Densidad relativa y absorción de áridos |  | UNE-EN 1097-6 | PLIEGO PROYECTO / PLIEGO ATEB | 1 | Tamaño / Procedencia | 1 | Tamaño / Procedencia
OLB041 | Análisis granulométrico de áridos (Se incluirá necesariamente el tamiz 0,063 mm) |  | UNE-EN 933-1 | PLIEGO PROYECTO / PLIEGO ATEB | 1 | Tamaño / Procedencia | 1 | Tamaño / Procedencia
OLB054 | Índice de lajas |  | UNE-EN 933-3 | PLIEGO PROYECTO / PLIEGO ATEB | 1 | Tamaño / Procedencia | 1 | Tamaño / Procedencia
OLB046 | Porcentaje de partículas trituradas |  | UNE-EN 933-5 | PLIEGO PROYECTO / PLIEGO ATEB | 1 | Tamaño / Procedencia | 1 | Tamaño / Procedencia
OLB084 | Coeficiente pulimento acelerado | * | UNE-EN 1097-8 | PLIEGO PROYECTO / PLIEGO ATEB | 1 | Tamaño / Procedencia | 1 | Tamaño / Procedencia | Sólo para capas de rodadura
13.3.- Comprobación de la dosificación de la mezcla bituminosa
4001 | Verificación planta M.B.F. |  |  |  | 1 | Planta | 1 | Planta
4155 | Verificación de fórmula de trabajo de MB en frío | * | NLT-145 NLT-196 UNE-EN 12697-18 UNE-EN 12697-17 | PLIEGO PROYECTO / PLIEGO ATEB | 1 | Tipo | 1 | Tipo | La verificación incluirá como mínimo los ensayos de Cántabro en seco, escurrimiento de ligante (según UNE-EN 12697-18, mediante el método de Schellenberg), adhesividad al agua según NLT-196 y tiempo de rotura y envuelta
13.4.- Control de fabricación de la mezcla bituminosa
13.4.1.- Árido grueso
OLB041 | Análisis granulométrico de áridos (Se incluirá necesariamente el tamiz 0,063 mm) | * | UNE-EN 933-1 | PLIEGO PROYECTO / PLIEGO ATEB | 2 | Día | 1 | 5.000 Tm (total áridos) | Ensayos para cada fracción o tamaño
OLB054 | Índice de lajas |  | UNE-EN 933-3 | PLIEGO PROYECTO / PLIEGO ATEB | 1 | Semana | 1 | 5.000 Tm (total áridos)
OLB046 | Porcentaje de partículas trituradas |  | UNE-EN 933-5 | PLIEGO PROYECTO / PLIEGO ATEB | 1 | Semana | 1 | 5.000 Tm (total áridos)
OLB049 | Coeficiente de Los Angeles |  | UNE-EN 1097-2 | PLIEGO PROYECTO / PLIEGO ATEB | 1 | Mes | 1 | 20.000 Tm (total áridos)
OLB051 | Densidad relativa y absorción de áridos | * | UNE-EN 1097-6 | PLIEGO PROYECTO / PLIEGO ATEB | 1 | Mes | 1 | 20.000 Tm (total áridos) | Ensayos para cada fracción o tamaño
OLB084 | Coeficiente pulimento acelerado | * | UNE-EN 1097-8 | PLIEGO PROYECTO / PLIEGO ATEB | 1 | Mes | 1 | 20.000 Tm (total áridos) | Sólo para capas de rodadura
13.4.2.- Control de fabricación de la mezcla bituminosa
OLB041 | Análisis granulométrico de los áridos combinados |  | UNE-EN 933-1 | PLIEGO PROYECTO / PLIEGO ATEB | 2 | Día | 1 | 1.000 Tm
OLA084 | Análisis granulométrico de los áridos recuperados de las mezclas bituminosas |  | UNE-EN 12697-2 | PLIEGO PROYECTO / PLIEGO ATEB | 2 | Día | 1 | 1.000 Tm
OLA083 | Contenido de ligante en mezclas bituminosas |  | UNE-EN 12697-1 | PLIEGO PROYECTO / PLIEGO ATEB | 2 | Día | 1 | 1.000 Tm
OLA093 | Ensayo Cántabro en seco |  | Pliego ATEB NLT-352 | PLIEGO PROYECTO / PLIEGO ATEB | 2 | Semana | 1 | Semana
OLA099 | Ensayo de escurrimiento de ligante |  | UNE-EN 13697-18 | PLIEGO PROYECTO / PLIEGO ATEB | 2 | Semana | 1 | Semana
13.5.- Control de compactación y extensión de la mezcla bituminosa
OLA096 OLA086 OLA087 | Densidad, espesor y huecos sobre testigos |  | UNE-EN 12697-6 UNE-EN 12697-8 | PLIEGO PROYECTO | 3 | 500 m / Día | 3 | 500 m / Día
13.6.- Control final del acabado de la capa de mezcla bituminosa
7202 | Índice de Regularidad Internacional (I.R.I.) | * | NLT-330 | PLIEGO PROYECTO / PLIEGO ATEB |  |  |  |  | Auscultación mediante el programa A.D.A.R. (Circular 7/95 de la D.G.C.)
OLA098 | Macrotextura superficial |  | UNE-EN 13036-1 | PLIEGO PROYECTO / PLIEGO ATEB
7201 | Resistencia al deslizamiento transversal |  | UNE 41201 IN | PLIEGO PROYECTO / PLIEGO ATEB
14.- MICROAGLOMERADOS EN FRÍO
| 14.1.- Emulsión bituminosa | * | [6 empty] | El control de calidad de la emulsión bituminosa se realizará según el apartado 9 de este Capítulo
14.2.- Ensayos previos de aptitud de áridos
| 14.2.1.- Árido grueso. Control de procedencia | * | [6 empty] | Si el material utilizado estuviese en posesión de marcado CE, el Director de las Obras podrá eximir de los ensayos de control de procedencia
000 | Se exigirá etiqueta de marcado CE y Declaración de Prestaciones
2000 | Verificación planta de áridos |  | Modelo de AOPJA |  | 1 | Planta | 1 | Planta
OLB049 | Coeficiente de Los Angeles |  | UNE-EN 1097-2 | PLIEGO PROYECTO / PG-3 | 1 | Procedencia | 1 | Procedencia
OLB041 | Análisis granulométrico de áridos (Se incluirá necesariamente el tamiz 0,063 mm) |  | UNE-EN 933-1 | PLIEGO PROYECTO / PG-3 | 1 | Tamaño / Procedencia | 1 | Tamaño / Procedencia
OLB054 | Índice de lajas |  | UNE-EN 933-3 | PLIEGO PROYECTO / PG-3 | 1 | Tamaño / Procedencia | 1 | Tamaño / Procedencia
OLB046 | Porcentaje de partículas trituradas |  | UNE-EN 933-5 | PLIEGO PROYECTO / PG-3 | 1 | Tamaño / Procedencia | 1 | Tamaño / Procedencia
OLB051 | Densidad relativa y absorción de áridos |  | UNE-EN 1097-6 | PLIEGO PROYECTO / PG-3 | 1 | Tamaño / Procedencia | 1 | Tamaño / Procedencia
OLB084 | Coeficiente pulimento acelerado | * | UNE-EN 1097-8 | PLIEGO PROYECTO / PG-3 | 1 | Procedencia | 1 | Procedencia | Sólo para capas de rodadura
| 14.2.2.- Árido fino. Control de procedencia | * | [6 empty] | Si el material utilizado estuviese en posesión de marcado CE, el Director de las Obras podrá eximir de los ensayos de control de procedencia
000 | Se exigirá etiqueta de marcado CE y Declaración de Prestaciones
2000 | Verificación planta de áridos |  | Modelo de AOPJA |  | 1 | Planta | 1 | Planta
OLB041 | Análisis granulométrico de áridos |  | UNE-EN 933-1 | PLIEGO PROYECTO / PG-3 | 1 | Tamaño / Procedencia | 1 | Tamaño / Procedencia
OLB044 | Equivalente de arena de áridos (SE4) |  | UNE-EN 933-8. Anexo A | PLIEGO PROYECTO / PG-3 | 1 | Tamaño / Procedencia | 1 | Tamaño / Procedencia
OLB064 | Azul de metileno | * | UNE-EN 933-9. Anexo A | PLIEGO PROYECTO / PG-3 |  | Tamaño / Procedencia |  | Tamaño / Procedencia | El ensayo de azul de metileno se realizará cuando lo solicite el Director de las obras
OLB049 | Coeficiente de Los Angeles | * | UNE-EN 1097-2 | PLIEGO PROYECTO / PG-3 |  | Procedencia |  | Procedencia | Del material a triturar
OLB051 | Densidad relativa y absorción de áridos |  | UNE-EN 1097-6 | PLIEGO PROYECTO / PG-3 | 1 | Tamaño / Procedencia | 1 | Tamaño / Procedencia
| 14.2.3.- Filler de aportación. Control de procedencia | * | [6 empty] | Si el material utilizado estuviese en posesión de marcado CE, el Director de las Obras podrá eximir de los ensayos de control de procedencia
000 | Se exigirá etiqueta de marcado CE y Declaración de Prestaciones |  |  |  | 1 | Origen | 1 | Origen
OLB095 | Densidad aparente en queroseno |  | UNE-EN 1097-3. Anexo A | PLIEGO PROYECTO / PG-3 | 4 | Tipo / Procedencia | 1 | Tipo / Procedencia
14.3.- Comprobación de la dosificación del microaglomerado
4153 | Verificación de fórmula de trabajo | * | UNE-EN 12274-3 UNE-EN 12274-4 UNE-EN 12274-5 | PLIEGO PROYECTO / PG-3 | 1 | Tipo | 1 | Tipo | La verificación de la fórmula incluirá la determinación de la Consistencia, Desgaste (pérdida a la abrasión por vía húmeda) y Cohesión (tiempo para alcanzar un par de torsión de 2 N.m)
14.4.- Control de fabricación del microaglomerado
14.4.1.- Árido combinado
OLB041 | Análisis granulométrico de áridos | * | UNE-EN 933-1 | PLIEGO PROYECTO / PG-3 | 1 | 70 Tm |  |  | * Estos ensayos los prodrá realizar el laboratorio de autocontrol o el laboratorio propio de la planta ** El ensayo de azul de metileno se realizará cuando lo solicite el Director de las Obras
OLB044 | Equivalente de arena de áridos (SE4) |  | UNE-EN 933-8. Anexo A | PLIEGO PROYECTO / PG-3 | 2 | 70 Tm
OLB064 | Azul de metileno | * ** | UNE-EN 933-9. Anexo A | PLIEGO PROYECTO / PG-3
14.4.2.- Control de fabricación del microaglomerado
OLA112 | Contenido de ligante residual en mezclas bituminosas | * | UNE-EN 12274-1 UNE-EN 12274-2 | PLIEGO PROYECTO / PG-3 | 2 | Día | 1 | Día | Se cuidará expresamente de tomar la muestra siguiendo las indicaciones de la norma UNE-EN 12274-1
OLA114 | Dotación |  | UNE-EN 12274-6 | PLIEGO PROYECTO / PG-3 | 1 | Día | 2 | Semana
14.5.- Control final del acabado de microaglomerado
OLA098 | Macrotextura superficial | * | UNE-EN 13036-1 | PLIEGO PROYECTO / PG-3 | 3 | Día | 2 | Día | Medida lo antes posible después de la extensión del microaglomerado y antes de abrir al tráfico
7201 | Resistencia al deslizamiento | * | UNE 41201 IN | PLIEGO PROYECTO / PG-3 |  |  |  |  | La determinación se realizará transcurridos 7 días de la extensión del microaglomerado
15.- RECICLADO DE FIRMES EJECUTADO EN FRÍO IN SITU CON EMULSIÓN BITUMINOSA
| 15.1.- Emulsión bituminosa | * | [6 empty] | El control de calidad de la emulsión bituminosa se realizará según el apartado 9 de este Capítulo.
15.2.- Ensayos previos de los materiales
| 15.2.1.- Material fresado a reciclar | * | [6 empty] | Deberá estar ensayado en la fase de proyecto
OLB041 | Análisis granulométrico de áridos |  | UNE-EN 933-1 | PLIEGO AOPJA / PG-4 | 1 | Tramo homogéneo / 1.000 m
OLA083 | Contenido de ligante residual |  | UNE-EN 12697-1 | PLIEGO AOPJA / PG-4 | 1 | Tramo homogéneo / 1.000 m
OLB045 | Humedad mediante secado en estufa |  | UNE-EN ISO 17892-1 | PLIEGO AOPJA / PG-4 | 1 | Tramo homogéneo / 1.000 m
OLA058 | Penetración del ligante recuperado |  | UNE-EN 12697-3 UNE-EN 1426 | PLIEGO PROYECTO / PG-4 | 1 | Tramo homogéneo / 1.000 m
OLA059 | Punto de reblandecimiento anillo y bola del ligante recuperado |  | UNE-EN 12697-3 UNE-EN 1427 | PLIEGO PROYECTO / PG-4 | 1 | Tramo homogéneo / 1.000 m
15.3.- Comprobación de la dosificación
4154 | Fórmula de trabajo del reciclado en frío con emulsión | * |  | PLIEGO PROYECTO / PG-4 | 1 | Tipo / firme | 1 | Tipo / firme | Se estudiarán las mezclas determinando la resistencia a inmersión-compresión y/o sensibilidad al agua (según especifique el Pliego particular de la obra) y el Próctor modificado (humedad de compactación) para, al menos, tres porcentajes distintos de emulsión
15.4.- Tramo de prueba
OLB041 | Análisis granulométrico de la mezcla reciclada |  | UNE-EN 933-1 | PLIEGO AOPJA / PG-4 | 1 | Tramo de prueba | 1 | Tramo de prueba
OLA083 | Contenido de ligante residual |  | UNE-EN 12697-1 | PLIEGO AOPJA / PG-4 | 1 | Tramo de prueba | 1 | Tramo de prueba
OLB045 | Humedad mediante secado en estufa |  | UNE-EN ISO 17892-1 | PLIEGO AOPJA / PG-4 | 1 | Tramo de prueba | 1 | Tramo de prueba
OLA033 | Ensayo de compactación. Próctor modificado |  | UNE-EN 13286-2 | PLIEGO AOPJA / PG-4 | 1 | Tramo de prueba | 1 | Tramo de prueba
OLA011 | Densidad in situ y humedad "in situ" |  | UNE 103900 | PLIEGO AOPJA / PG-4 | 7 | Tramo de prueba | 7 | Tramo de prueba
| 15.5.- Control de ejecución | * | [6 empty] | A la salida de la extendedora, antes de compactar
15.5.1.- Mezcla reciclada
OLB041 | Análisis granulométrico de la mezcla reciclada |  | UNE-EN 933-1 | PLIEGO AOPJA / PG-4 | 2 | Día | 1 | Día
OLA083 | Contenido de ligante residual |  | UNE-EN 12697-1 | PLIEGO AOPJA / PG-4 | 2 | Día | 1 | Día
OLB045 | Humedad mediante secado en estufa |  | UNE-EN ISO 17892-1 | PLIEGO AOPJA / PG-4 | 2 | Día | 1 | Día
OLA091 | Ensayo de inmersión - compresión (mezcla reciclada) | * | NLT-161 NLT-162 | PLIEGO AOPJA / PG-4 | 2 | Día | 1 | Día | * Se realizará el ensayo de inmersión-compresión o el de sensibilidad al agua según especifique el Pliego particular de la obra ** Las probetas se compactarán con el compactador giratorio, según apdo. 20.3 del PG-4.
OLA092 | Sensibilidad al agua | * ** | UNE-EN 12697-12 UNE-EN 12697-31 | PG-4 | 2 | Día | 1 | Día
OLA033 | Ensayo de compactación. Próctor modificado | * | UNE-EN 13286-2 | PLIEGO AOPJA / PG-4 | 2 | Semana | 1 | Semana | El ensayo Proctor modificado se utilizará solo para la determinación de la humedad de compactación
15.6.- Control de recepción de la unidad terminada
OLA011 | Densidad in situ y humedad "in situ" | * | UNE 103900 | PLIEGO AOPJA / PG-4 | 7 | 3.500 m2 | 1 | 3.500 m2 | A diferentes edades de maduración
OLA096 OLA086 OLA087 | Densidad, espesor y humedad sobre testigos |  | UNE-EN 12697-27 | PLIEGO AOPJA / PG-4 | 3 | 3.500 m2 | 3 | 3.500 m2
16.- RECICLADO DE FIRMES EJECUTADO IN SITU CON CEMENTO
16.1.- Cemento
000 | Se exigirá etiqueta de marcado CE y Declaración de Prestaciones (solo en el caso de cementos sujetos al marcado CE) |  | RC-16. Anejo I |  | 1 | Procedencia | 1 | Procedencia
OLB002 | Resistencias mecánicas | * | UNE-EN 196-1 | PLIEGO PROYECTO / RC-16 | 1 | Tipo / 200 t o mes | 1 | Tipo | *En el caso de cementos en posesión del marcado CE y/o sello de calidad se podrá eximir, a juicio del Director de Obra, de la realización de los ensayos ** Para cementos resistentes a los sulfatos y al agua de mar ***Para cementos puzolánicos
OLB005 | Pérdida por calcinación de cementos |  | UNE-EN 196-2 | PLIEGO PROYECTO / RC-16 |  | Tipo / 200 t o mes |  | Tipo
OLB010 | Determinación cuantitativa de los componentes del cemento | * ** | UNE 80216 | PLIEGO PROYECTO / RC-16 |  | Tipo / 200 t o mes |  | Tipo
OLB009 | Ensayo de puzolanicidad | * *** | UNE-EN 196-5 | PLIEGO PROYECTO / RC-16 |  | Tipo / 200 t o mes |  | Tipo
OLB007 | Contenido de sulfatos | * | UNE-EN 196-2 | PLIEGO PROYECTO / RC-16 |  | Tipo / 200 t o mes |  | Tipo
OLB006 | Contenido de cloruros |  | UNE-EN 196-2 | PLIEGO PROYECTO / RC-16 |  | Tipo / 200 t o mes |  | Tipo
OLB008 | Residuo insoluble en ácido clorhídrico y carbonato de sodio |  | UNE-EN 196-2 | PLIEGO PROYECTO / RC-16 |  | Tipo / 200 t o mes |  | Tipo
OLB004 | Estabilidad en volumen en cementos |  | UNE-EN 196-3 | PLIEGO PROYECTO / RC-16 | 1 | Tipo / 200 t o mes | 1 | Tipo
OLB003 | Tiempo de fraguado en cementos |  | UNE-EN 196-3 | PLIEGO PROYECTO / RC-16 | 1 | Tipo / 200 t o mes | 1 | Tipo
16.2.- Áridos de aportación
OLB041 | Análisis granulométrico de áridos |  | UNE-EN 933-1 | PLIEGO PROYECTO / PG-4 | 1 | Procedencia | 1 | Procedencia
OLA008 OLA009 | Límites de Atterberg |  | UNE 103103 UNE 103104 | PLIEGO PROYECTO / PG-4 | 1 | Procedencia | 1 | Procedencia
OLB044 | Equivalente de arena de áridos (SE4) |  | UNE-EN 933-8. Anexo A | PLIEGO PROYECTO / PG-4 | 1 | Procedencia | 1 | Procedencia
OLB049 | Coeficiente de Los Angeles |  | UNE-EN 1097-2 | PLIEGO PROYECTO / PG-4 | 1 | Procedencia | 1 | Procedencia
16.3.- Ensayos previos de los materiales
| 16.3.1.- Material a reciclar | * | [6 empty] | Deberá estar ensayado en la fase de proyecto
OLB041 | Análisis granulométrico del material a reciclar |  | UNE-EN 933-1 | PLIEGO PROYECTO / PG-4 | 1 | Tramo homogéneo / 1.000 m | 1 | Tramo homogéneo / 1.000 m
OLA014 | Contenido de materia orgánica |  | UNE 103204 | PLIEGO PROYECTO / PG-4 | 1 | Tramo homogéneo / 1.000 m | 1 | Tramo homogéneo / 1.000 m
OLA016 | Contenido de sulfatos solubles en suelos | * | UNE 103201 | PLIEGO PROYECTO / PG-4 | 1 | Tramo homogéneo / 1.000 m | 1 | Tramo homogéneo / 1.000 m | Si el contenido ponderal de sulfatos solubles (SO3), en los materiales que se vaya a reciclar es superior al cinco por mil (0,5%) en masa, deberá emplearse un cemento resistente a los sulfatos.
OLA008 OLA009 | Límites de Atterberg |  | UNE 103103 UNE 103104 | PLIEGO PROYECTO / PG-4 | 1 | Tramo homogéneo / 1.000 m | 1 | Tramo homogéneo / 1.000 m
| Contenido de humedad |  | UNE-EN ISO 17892-1 | PLIEGO PROYECTO / PG-4 | 1 | Tramo homogéneo / 1.000 m | 1 | Tramo homogéneo / 1.000 m
OLA033 | Ensayo de compactación. Próctor modificado |  | UNE-EN 13286-2 | PLIEGO PROYECTO / PG-4 | 1 | Tramo homogéneo / 1.000 m | 1 | Tramo homogéneo / 1.000 m
16.4.- Comprobación de la dosificación
4156 | Fórmula de trabajo del reciclado con cemento | * |  | PLIEGO PROYECTO / PG-4 | 1 | Tipo / firme | 1 | Tipo / firme | Se estudiarán las mezclas determinando la resistencia a compresión simple para, al menos, tres porcentajes distintos de cemento. De cada porcentaje a estudiar se fabricarán, al menos, tres (3) probetas, compactadas a la densidad mínima exigida en obra
OLA030 | Periodo de trabajabilidad |  | UNE-EN 13286-45 | PLIEGO PROYECTO / PG-4 | 1 | Tipo / firme | 1 | Tipo / firme
16.5.- Tramo de prueba
OLA033 | Ensayo de compactación. Próctor modificado |  | UNE-EN 13286-2 | PLIEGO PROYECTO / PG-4 | 1 | Tramo de prueba
OLA011 | Densidad y humedad in situ |  | UNE 103900 | PLIEGO PROYECTO / PG-4 | 7 | Tramo de prueba | 7 | Tramo de prueba
OLA029 OLA031 | Extracción de testigos para determinación de espesor, densidad y resistencia a compresión simple | * | UNE-EN 13286-41 NLT-314 | PLIEGO PROYECTO / PG-4 | 2 | Tramo de prueba | 1 | Tramo de prueba | Series de 3 probetas
| 16.6.- Control de ejecución | * | [6 empty] | A la salida de la extendedora, antes de compactar
16.6.1.- Mezcla reciclada
OLA007 | Humedad mediante secado en estufa |  | UNE-EN ISO 17892-1 | PLIEGO PROYECTO / PG-4 | 2 | Día | 1 | Día
OLA031 OLA032 | Resistencia a compresión simple (7 días) | * | UNE-EN 13286-41 UNE-EN 13286-51 | PLIEGO PROYECTO / PG-4 | 2 | Día | 1 | Día | Cada serie constará de tres (3) probetas
OLA033 | Ensayo de compactación. Próctor modificado |  | UNE-EN 13286-2 | PLIEGO PROYECTO / PG-4 | 2 | Semana | 1 | Semana
16.7.- Control de recepción de la unidad terminada
OLA011 | Densidad in situ y humedad "in situ" |  | UNE 103900 | PLIEGO PROYECTO / PG-4 | 7 | 3.500 m2 | 7 | 3.500 m2
OLA029 OLA031 OLA032 | Densidad y espesor sobre testigos |  | UNE-EN 12504-1 | PLIEGO PROYECTO / PG-4 | 3 | 3.500 m2 | 3 | 3.500 m2

## SEÑALIZACIÓN
CÓDIGO | ENSAYO | OBSERVACIONES | NORMA O PROCEDIMIENTO | NORMATIVA CONTROL PRODUCCIÓN |  |  | PLAN DE ENSAYOS DE RECEPCIÓN |  | OBSERVACIONES
|  |  |  | REFERENCIA | ENSAYOS |  | ENSAYOS
[5 empty] | Nº | TAMAÑO LOTE | Nº | TAMAÑO LOTE
CAPÍTULO V: SEÑALIZACIÓN Y BALIZAMIENTO
1.- MARCAS VIALES EN SEÑALIZACIÓN HORIZONTAL (BLANCAS)
1.1.- Control de procedencia de los materiales (Control documental)
000 | Para todos los productos se exigirá el Albarán de entrega | * | Apdo. 700.8.2.2 PG-3 | PLIEGO PROYECTO / PG-3 | 1 | Partida | 1 | Partida | El Albarán incluirá todo lo exigido en el Apdo 700.8.2.2 del PG-3
000 | Para los productos con marcado CE, se exigirá etiqueta de marcado CE y Declaración de Prestaciones |  | Apdo. 700.8.2.2 PG-3 | PLIEGO PROYECTO / PG-3 | 1 | Tipo / Fabricante | 1 | Tipo / Fabricante
| 1.2.- Control de calidad de los materiales. Materiales base (pinturas, termoplásticos y plásticos en frío), marcas viales prefabricadas y microesferas de vidrio * | [7 empty] | Si el producto posee Sello de Calidad, se podrá eximir, a juicio del Director de Obra, de los ensayos de Control de Producción
1.2.1.- Materiales base
1.2.1.1.- Pinturas. Identificación
OLC072 | Densidad |  | UNE-EN ISO 2811-1 | PLIEGO PROYECTO / PG-3 | 1 | Tipo / Procedencia
OLC060 | Color y factor de luminancia |  | UNE-EN 1871. Anexo A UNE-EN 1436 | PLIEGO PROYECTO / PG-3 | 1 | Tipo / Procedencia
OLC071 | Poder cubriente |  | UNE-EN 1871 UNE-EN ISO 2814 | PLIEGO PROYECTO / PG-3 | 1 | Tipo / Procedencia
OLC070 | Contenido en sólidos |  | UNE-EN 12802. Anexo A | PLIEGO PROYECTO / PG-3 | 1 | Tipo / Procedencia
OLC075 | Contenido en ligante |  | UNE-EN 12802. Anexo B | PLIEGO PROYECTO / PG-3 | 1 | Tipo / Procedencia
OLC069 | Viscosidad (Método Krebs-Stormer) |  | UNE-EN 12802. Anexo G | PLIEGO PROYECTO / PG-3 | 1 | Tipo / Procedencia
1.2.1.2.- Termoplásticos de aplicación en caliente. Identificación
OLC073 | Densidad |  | UNE-EN ISO 2811-2 | PLIEGO PROYECTO / PG-3 | 1 | Tipo / Procedencia
OLC061 | Coordenadas cromáticas y factor de luminancia |  | UNE-EN 1871. Anexo E | PLIEGO PROYECTO / PG-3 | 1 | Tipo / Procedencia
OLC075 | Contenido en ligante |  | UNE-EN 12802. Anexo B | PLIEGO PROYECTO / PG-3 | 1 | Tipo / Procedencia
1.2.1.3.- Plásticos de aplicación en frío. Identificación
OLC073 | Densidad |  | UNE-EN ISO 2811-2 | PLIEGO PROYECTO / PG-3 | 1 | Tipo / Procedencia
OLC060 | Coordenadas cromáticas y factor de luminancia |  | UNE-EN 1871. Anexo A UNE-EN 1436 | PLIEGO PROYECTO / PG-3 | 1 | Tipo / Procedencia
OLC075 | Contenido en ligante |  | UNE-EN 12802 Anexo B | PLIEGO PROYECTO / PG-3 | 1 | Tipo / Procedencia
1.2.2.- Marcas viales prefabricadas. Identificación
000 | Se exigirá etiqueta de marcado CE y declaración de prestaciones
OLC065 OLC0078 | Coordenadas cromáticas y factor de luminancia |  | UNE-EN 1790 UNE-EN 1436. Anexo C | PLIEGO PROYECTO / PG-3 | 1 | Tipo / Procedencia | 1 | Tipo / Procedencia
OLC066 | Coeficiente de luminancia retroreflejada. En condiciones de seco (R), de humedad (RW) y de lluvia (RR) | * | UNE-EN 1790 UNE-EN 1436. Anexo B | PLIEGO PROYECTO / PG-3 | 1 | Tipo / Procedencia / Clase de la marca | 1 | Tipo / Procedencia / Clase de la marca | El ensayo se realizará en seco y /o húmedo de acuerdo con la clase de marca vial indicada en proyecto
OLC079 | Resistencia al deslizamiento |  | UNE-EN 1790 UNE-EN 1436. Anexo D | PLIEGO PROYECTO / PG-3 | 1 | Tipo / Procedencia | 1 | Tipo / Procedencia
1.2.3.- Microesferas de vidrio
000 | Se exigirá etiqueta de marcado CE y Declaración de Prestaciones
OLC063 | Granulometría microesferas |  | UNE-EN 1423/UNE-EN 1423/AC ISO 2591-1 | PLIEGO PROYECTO / PG-3 | 1 | Tipo / Procedencia | 1 | Tipo / Procedencia
OLC074 | Índice de refracción |  | UNE-EN 1423. Anexo A/UNE-EN 1423/AC | PLIEGO PROYECTO / PG-3 | 1 | Tipo / Procedencia | 1 | Tipo / Procedencia
OLC062 | Microesferas defectuosas |  | UNE-EN 1423. Anexos C y D/UNE-EN 1423/AC | PLIEGO PROYECTO / PG-3 | 1 | Tipo / Procedencia | 1 | Tipo / Procedencia
OLC076 | Resistencia al agua, al ácido clorhídrico, al cloruro de calcio y al sulfuro de sodio |  | UNE-EN 1423. Anexo B/UNE-EN 1423/AC | PLIEGO PROYECTO / PG-3 | 1 | Tipo / Procedencia | 1 | Tipo / Procedencia
OLC077 | Tratamiento superficial | * | UNE-EN 1423. Anexos E y F/UNE-EN 1423/AC | PLIEGO PROYECTO / PG-3 |  | Tipo / Procedencia |  | Tipo / Procedencia | En caso de poseerlo
1.3.- Control de puesta en obra
OLC068 | Dotación de material base y de materiales de postmezclado |  | Apdos. 700.8.3.3 y 700.8.3.4 PG-3 | PLIEGO PROYECTO / PG-3 | 1 | 500 m | 1 | 1000 m
| 1.4.- Control de la unidad terminada | * | [6 empty] | Estos ensayos se realizarán al finalizar las obras y antes de cumplirse el periodo de garantía
1.4.1.- Método de ensayo puntual
OLC067 | Coeficiente de luminancia reflejada (RL). En condiciones de seco |  | UNE-EN 1436. Anexo B UNE 135204 | PLIEGO PROYECTO / PG-3 | 3 ó 6 | 500 m | 3 ó 6 | 500 m | Tres ensayos cada 500 m para calzada simple y 6 ensayos cada 500 m para calzada doble, ensayando siempre las marcas de borde y la marca central
OLC067 | Coeficiente de luminancia reflejada (RW). En condiciones de húmedo | * | UNE-EN 1436. Anexo B. UNE 135204 | PLIEGO PROYECTO / PG-3 |  | 500 m |  | 500 m | El ensayo se realizará si así lo solicita el Proyecto o el Director de las Obras.
OLC080 | Resistencia al deslizamiento (SRT) |  | UNE-EN 1436. Anexo D. UNE 135204 | PLIEGO PROYECTO / PG-3 |  | 500 m |  | 500 m
OLC065 | Coordenadas cromáticas y factor de luminancia (β) |  | UNE-EN 1436. Anexo C. UNE 135204 | PLIEGO PROYECTO / PG-3 |  | 500 m |  | 500 m
OLC078 | Coeficiente de luminancia bajo iluminación difusa (Qd) | * | UNE-EN 1436. Anexo A. UNE 135204 | PLIEGO PROYECTO / PG-3 |  | 500 m |  | 500 m
| 2.- SEÑALES Y CARTELES VERTICALES DE CIRCULACIÓN RETRORREFLECTANTES * | [7 empty] | El control de los paneles direccionales, aún siendo elementos de balizamiento, se realizará según este Apartado 2
| 2.1.- Control de procedencia de los materiales | * | [6 empty] | Si el producto posee Sello de Calidad, se podrá eximir, a juicio del Director de Obra, de los ensayos de Control de Producción
000 | Para todos los productos se exigirá el Albarán de entrega | * | Apdo. 701.7.2.1 PG-3 | PLIEGO PROYECTO / PG-3 | 1 | Partida | 1 | Partida | El Albarán incluirá todo lo exigido en el Apdo 701.7.2.1 del PG-3
000 | Para los productos con marcado CE, se exigirá etiqueta de marcado CE y Declaración de Prestaciones |  | Apdo. 701.7.2.1 PG-3 | PLIEGO PROYECTO / PG-3 | 1 | Tipo / Fabricante | 1 | Tipo / Fabricante
| 2.2.- Control de la unidad terminada. Método de ensayo puntual | * | [6 empty] | Estos ensayos se realizarán al finalizar las obras y antes de cumplirse el periodo de garantía
2.2.1.- Características de las señales y carteles
6103 | Características dimenensionales, aspecto y estado físico general |  | UNE 135352 | PLIEGO PROYECTO / PG-3 | 1 | Tipo / Procedencia | 1 | Tipo / Procedencia
Zona retrorreflectante
OLC090 | Coeficiente de retrorreflexión |  | UNE 135352 UNE 135350 | PLIEGO PROYECTO / PG-3 | 1 | Tipo / Procedencia | 1 | Tipo / Procedencia
OLC091 | Coordenadas cromáticas y factor de luminancia |  | UNE 135352 UNE 48073-2 | PLIEGO PROYECTO / PG-3 | 1 | Tipo / Procedencia | 1 | Tipo / Procedencia
Zona no retrorreflectante
OLC091 | Coordenadas cromáticas y factor de luminancia |  | UNE 135352 UNE 48073-2 | PLIEGO PROYECTO / PG-3 | 1 | Tipo / Procedencia | 1 | Tipo / Procedencia
2.2.2.- Características de los elementos de sustentación y anclaje
2.2.2.1.- Anclajes, tornillos, tuercas y arandelas
OLC092 | Aspecto superficial |  | UNE 135352 UNE 135312 | PLIEGO PROYECTO / PG-3 | 1 | Tipo / Procedencia | 1 | Tipo / Procedencia
2.2.2.2.- En los postes
OLC092 | Aspecto superficial |  | UNE 135352 | PLIEGO PROYECTO / PG-3 | 1 | Tipo / Procedencia | 1 | Tipo / Procedencia
6108 | Espesor de la chapa de acero |  | UNE 135352 | PLIEGO PROYECTO / PG-3 | 1 | Tipo / Procedencia | 1 | Tipo / Procedencia
OLC095 | Espesor medio del recubrimiento galvanizado |  | UNE-EN ISO 1461 UNE 135314 | PLIEGO PROYECTO / PG-3 | 1 | Tipo / Procedencia | 1 | Tipo / Procedencia
3.- CAPTAFAROS RETRORREFLECTANTES
3.1.- Control de procedencia de los materiales
000 | Para todos los productos se exigirá el Albarán de entrega | * | Apdo. 702.6.2.2 PG-3 | PLIEGO PROYECTO / PG-3 | 1 | Partida | 1 | Partida | El Albarán incluirá todo lo exigido en el Apdo 702.6.2.2 del PG-3
000 | Para los productos con marcado CE, se exigirá etiqueta de marcado CE y Declaración de Prestaciones |  | Apdo. 702.6.2.2 PG-3 | PLIEGO PROYECTO / PG-3 | 1 | Tipo / Fabricante | 1 | Tipo / Fabricante
| Ensayos de comprobación | * | [6 empty] | Si el producto posee Sello de Calidad, se podrá eximir, a juicio del Director de Obra, de los ensayos de Control de Producción
OLC089 | Visibilidad nocturna. Coeficiente de intensidad luminosa |  | UNE-EN 1463-1. Anexo A | PLIEGO PROYECTO / PG-3 | 3 | Tipo / 10.000 ud | 1 | Tipo / Procedencia
OLC088 | Visibilidad nocturna. Coordenadas cromáticas |  | UNE-EN 1463-1. Anexo B | PLIEGO PROYECTO / PG-3 | 3 | Tipo / 10.000 ud | 1 | Tipo / Procedencia
6154 | Visibilidad diurna. Coordenadas cromáticas y factor de luminancia | * | UNE-EN 1463-1. Anexo C | PLIEGO PROYECTO / PG-3 |  | Tipo / 10.000 ud |  | Tipo / Procedencia | El ensayo se realizará si lo solicita el Director de las Obras
OLC087 | Dimensiones |  | UNE-EN 1463-1 | PLIEGO PROYECTO / PG-3 |  | Tipo / 10.000 ud |  | Tipo / Procedencia
6153 | Resiliencia | * ** | UNE-EN 1463-1. Anexo D | PLIEGO PROYECTO / PG-3 |  | Tipo / 10.000 ud |  | Tipo / Procedencia | * El ensayo se realizará si lo solicita el Director de las Obras. **Sólo para captafaros deformables
| 4.- ESTRUCTURAS DE SEÑALIZACIÓN (PÓRTICOS Y BANDEROLAS) * | [7 empty] | El control se realizará según el apartado 4 del capítulo III ESTRUCTURAS de estas Recomendaciones
5.- ELEMENTOS DE BALIZAMIENTO RETRORREFLECTANTES (HITOS DE ARISTA, HITOS DE VÉRTICE, BALIZAS CILÍNDRICAS Y CAPTAFAROS VERTICALES)
5.1.- Control de procedencia de los materiales
000 | Se exigirá etiqueta de marcado CE y Declaración de Prestaciones |  |  |  | 1 | Tipo / Fabricante | 1 | Tipo / Fabricante
5.2.- Control de la unidad terminada
6115 | Aspecto y estado físico general |  | UNE 135352 | PLIEGO PROYECTO / PG-3 | 1 | Tipo / Procedencia | 1 | Tipo / Procedencia
6112 | Características generales |  | UNE 135352 | PLIEGO PROYECTO / PG-3 | 1 | Tipo / Procedencia | 1 | Tipo / Procedencia
5.2.1.- Características de las zonas retrorreflectantes
OLC091 | Coordenadas cromáticas y factor de luminancia |  | UNE 135352 UNE-EN 12899-3. Apdo. 7.3.2.2 | PLIEGO PROYECTO / PG-3 | 1 | Tipo / Procedencia | 1 | Tipo / Procedencia
OLC090 | Coeficiente de retrorreflexión |  | UNE 135352 UNE-EN 12899-3. Apdo. 7.3.2.3 | PLIEGO PROYECTO / PG-3 | 1 | Tipo / Procedencia | 1 | Tipo / Procedencia
5.2.2.- Características de las zonas no retrorreflectantes
OLC091 | Coordenadas cromáticas y factor de luminancia |  | UNE 135352 UNE-EN 12899-3. Apdo. 7.3.2.2 | PLIEGO PROYECTO / PG-3 | 1 | Tipo / Procedencia | 1 | Tipo / Procedencia
6.- BARRERAS DE SEGURIDAD, PRETILES Y SISTEMAS PARA PROTECCIÓN DE MOTOCICLISTAS
6.1.- Control de procedencia de los materiales
000 | Se exigirá etiqueta de marcado CE y Declaración de Prestaciones |  |  |  | 1 | Tipo / Fabricante | 1 | Tipo / Fabricante
001 | Se exigirá la descripción técnica de cada producto así como manual de instalación |  | UNE-EN 1317-5
6.2.- Control de calidad
6.2.1.- BARRERAS DE SEGURIDAD METÁLICAS Y PRETILES
6.2.1.1.- Comportamiento ante el impacto
5162 | Control dimensional |  | UNE-EN 1317-5 | PLIEGO PROYECTO / PG-3 | 1 | 500 unidades | 1 | 1.000 unidades
6.2.1.2.- Durabilidad
OLC092 | Aspecto del recubrimiento | * | UNE-EN 1317-5 | PLIEGO PROYECTO / PG-3 | 1 | 500 unidades | 1 | 1.000 unidades | El ensayo se realizará sobre 25 elementos
5161 | Masa y espesor de recubrimiento | * ** *** | UNE-EN 1317-5 UNE-EN ISO 1461 | PLIEGO PROYECTO / PG-3 | 1 | 500 unidades | 1 | 1.000 unidades | * El ensayo se realizará sobre 25 elementos ** Para vallla *** Para postes
6.2.2.- BARRERAS DE SEGURIDAD DE HORMIGÓN
6.2.2.1.- Comportamiento ante el impacto
5164 | Control dimensional y espesor de recubrimiento |  | UNE-EN 1317-5 UNE-EN 13369 | PLIEGO PROYECTO / PG-3 | 1 | 500 m | 1 | 1.000 m
5165 | Regularidad superficial | * | UNE 135112 | PLIEGO PROYECTO / PG-3 | 1 | 500 m | 1 | 1.000 m | Mediante regla de 3 metros
6.2.2.2.- Durabilidad
3001 | Verificación planta hormigón | * | Modelo de AOPJA |  | 1 | Planta | 1 | Planta | Barreras hormigonadas in situ
5163 | Aspecto superficial barreras de seguridad de hormigón |  | UNE 135112 | PLIEGO PROYECTO / PG-3 | 1 | 500 m | 1 | 1.000 m
OLB100 OLB102 OLB103/104 OLB105 | Resistencia a compresión |  | UNE-EN 12350-1 UNE-EN 12390-2,3 | PLIEGO PROYECTO / PG-3 | 2 | 100 m3 | 2 | 500 m
OLB101 | Ensayos de hormigón fresco. Parte 2. Ensayo de asentamiento. |  | UNE-EN 12350-2 | PLIEGO PROYECTO / PG-3 | 2 | 100 m3 | 2 | 500 m
3002 | Verificación planta prefabricados | * | Modelo de AOPJA |  | 1 | Planta | 1 | Planta | * Barreras prefabricadas ** A juicio del Director de Obra
5163 | Aspecto superficial barreras de seguridad de hormigón |  | PG-3 704.6.2 | PLIEGO PROYECTO / PG-3 | 1 | 500 m | 1 | 1.000 m
5166 | Resistencia a compresión sobre testigos (barreras de hormigón) | * ** | UNE 135112/UNE-EN 12504-1 | PLIEGO PROYECTO / PG-3 |  | 500 m |  | 1.000 m

## S.FERROV
CÓDIGO | ENSAYO | OBSERVACIONES | NORMA O PROCEDIMIENTO | NORMATIVA CONTROL PRODUCCIÓN |  |  | PLAN DE ENSAYOS DE RECEPCIÓN
|  |  |  | REFERENCIA | ENSAYOS |  | ENSAYOS |  | OBSERVACIONES
[5 empty] | Nº | TAMAÑO LOTE | Nº | TAMAÑO LOTE
CAPÍTULO VI: PLATAFORMA Y SUPERESTRUCTURA FERROVIARIAS
1.- TERRAPLENES
1.1.- Identificación de los materiales
OLA006 | Ensayo de compactación. Próctor normal | * | UNE 103500 | PLIEGO PROYECTO / ADIF |  | 5.000 m3 |  | 10.000 m3 | Uno u otro según especifique el Pliego del Proyecto
OLA005 | Ensayo de compactación. Próctor modificado |  | UNE 103501 | PLIEGO PROYECTO / ADIF | 1 | 5.000 m3 | 1 | 10.000 m3 | Uno u otro según especifique el Pliego del Proyecto
OLA003 | Análisis granulométrico de suelos |  | UNE 103101 | PLIEGO PROYECTO / ADIF | 1 | 5.000 m3 | 1 | 10.000 m3
OLA008 OLA009 | Límites de Atterberg |  | UNE 103103 UNE 103104 | PLIEGO PROYECTO / ADIF | 1 | 5.000 m3 | 1 | 10.000 m3
OLA004 | Determinación en laboratorio del Índice C.B.R. de un suelo |  | UNE 103502 | PLIEGO PROYECTO / ADIF | 1 | 5.000 m3 | 1 | 10.000 m3
OLA014 | Contenido de materia orgánica en suelos |  | UNE 103204 | PLIEGO PROYECTO / ADIF | 1 | 5.000 m3 | 1 | 10.000 m3
OLA015 | Contenido de sales solubles en suelos |  | NLT-114 | PLIEGO PROYECTO / ADIF | 1 | 5.000 m3 | 1 | 10.000 m3
OLA016 | Contenido de sulfatos solubles en suelos |  | UNE 103201 | PLIEGO PROYECTO / ADIF | 1 | 5.000 m3 | 1 | 10.000 m3
OLA041 | Ensayo de hinchamiento libre en edómetro |  | UNE 103601 | PLIEGO PROYECTO / ADIF | 1 | 5.000 m3 | 1 | 10.000 m3
OLA039 | Ensayo de colapso en suelos |  | NLT-254 | PLIEGO PROYECTO / ADIF | 1 | 5.000 m3 | 1 | 10.000 m3
1.2.- Control de ejecución
OLA011 | Densidad y humedad "in situ " |  | UNE 103900 | PLIEGO PROYECTO / ADIF | 1 | 500 m2 / día | 5 | 5.000 m2
OLA013 | Carga con placa estática | * | UNE 103808 | PLIEGO PROYECTO / ADIF | 1 | 10.000 m3 | 1 | 10.000 m3 | Al menos una por terraplen
OLA005 | Ensayo de compactación. Próctor modificado | * | UNE 103501 | PLIEGO PROYECTO / ADIF |  | 10.000 m3 |  | 50.000 m3 | Ensayo realizado sobre suelos friables. Material tomado en obra después de compactar
OLA003 | Análisis granulométrico de suelos |  | UNE 103101 | PLIEGO PROYECTO / ADIF |  | 10.000 m3 |  | 50.000 m3
2.- PEDRAPLENES
2.1.- Ensayos de control del material
OLB062 | Resistencia a compresión simple |  | PLIEGO ADIF | PLIEGO PROYECTO / ADIF | 1 | 5.000 m3 | 1 | 50.000 m3
OLB073 | Durabilidad SDT ("Slake durability test") |  | NLT-251 | PLIEGO PROYECTO / ADIF | 1 | 5.000 m3 | 1 | 50.000 m3
2.2.- Control de ejecución
OLB041 | Análisis granulométrico de material para pedraplén |  | PLIEGO ADIF | PLIEGO PROYECTO / ADIF | 1 | 4.000 m2 / 2 Semanas | 1 | Tipo
222 | Densidad in situ de pedraplen | * | PLIEGO ADIF | PLIEGO PROYECTO / ADIF | 1 | 4.000 m2 / 2 Semanas | 1 | Tipo | En calicata de al menos 2 metros diámetro y profundidad la tongada compactada
3.- CUÑAS DE TRANSICIÓN
3.1.- Ensayos de control del material
OLA003 | Análisis granulométrico de suelos |  | UNE 103101 | PLIEGO PROYECTO / ADIF | 1 | 500 m3 | 1 | 1.000 m3
OLA008 OLA009 | Límites de Atterberg |  | UNE 103103 UNE 103104 | PLIEGO PROYECTO / ADIF | 1 | 500 m3 | 1 | 1.000 m3
OLA014 | Contenido de materia orgánica en suelos |  | UNE 103204 | PLIEGO PROYECTO / ADIF | 1 | 500 m3 | 1 | 1.000 m3
OLA015 | Contenido de sales solubles en suelos |  | NLT-114 | PLIEGO PROYECTO / ADIF | 1 | 500 m3 | 1 | 1.000 m3
OLA016 | Contenido de sulfatos solubles en suelos |  | UNE 103201 | PLIEGO PROYECTO / ADIF | 1 | 500 m3 | 1 | 1.000 m3
OLA005 | Ensayo de compactación. Próctor modificado |  | UNE 103501 | PLIEGO PROYECTO / ADIF | 1 | 500 m3 | 1 | 1.000 m3
OLA004 | Determinación en laboratorio del Índice C.B.R. de un suelo |  | UNE 103502 | PLIEGO PROYECTO / ADIF | 1 | 500 m3 | 1 | 5.000 m3
3.2.- Control de ejecución
OLA031 | Resistencia a compresión simple (a 7 días) | * | UNE-EN 13286-41 UNE-EN 13286-51 | PLIEGO PROYECTO / ADIF | 1 | 500 m3 | 1 | 1.000 m3 | Para cuñas con material tratado con cemento. Las probetas se fabricarán según el procedimiento descrito en la UNE-EN 13286-51 y con la densidad exigida en obra
OLA011 | Densidad y humedad "in situ " |  | UNE 103900 | PLIEGO PROYECTO / ADIF | 5 | 500 m2 / día | 5 | 500 m2 / día
OLA013 | Carga con placa estática |  | UNE 103808 | PLIEGO PROYECTO / ADIF | 1 | 500 m2 / día | 1 | 1.000 m2
4.- CAPA DE FORMA
4.1.- Ensayos de control del material
OLA005 | Ensayo de compactación. Próctor modificado |  | UNE 103501 | PLIEGO PROYECTO / ADIF | 1 | 1.000 m3 | 1 | 5.000 m3
OLA003 | Análisis granulométrico de suelos |  | UNE 103101 | PLIEGO PROYECTO / ADIF | 1 | 1.000 m3 | 1 | 5.000 m3
OLA008 OLA009 | Límites de Atterberg |  | UNE 103103 UNE 103104 | PLIEGO PROYECTO / ADIF | 1 | 1.000 m3 | 1 | 5.000 m3
OLA004 | Determinación en laboratorio del Índice C.B.R. de un suelo |  | UNE 103502 | PLIEGO PROYECTO / ADIF | 1 | 1.000 m3 | 1 | 5.000 m3
OLA014 | Contenido de materia orgánica en suelos |  | UNE 103204 | PLIEGO PROYECTO / ADIF | 1 | 1.000 m3 | 1 | 5.000 m3
OLA015 | Contenido de sales solubles en suelos |  | NLT-114 | PLIEGO PROYECTO / ADIF | 1 | 1.000 m3 | 1 | 5.000 m3
OLA016 | Contenido de sulfatos solubles en suelos |  | UNE 103201 | PLIEGO PROYECTO / ADIF | 1 | 1.000 m3 | 1 | 5.000 m3
OLB049 | Coeficiente de desgaste Los Angeles |  | UNE-EN 1097-2 | PLIEGO PROYECTO / ADIF | 1 | 1.000 m3 | 1 | 5.000 m3
OLB056 | Microdeval húmedo |  | UNE-EN 1097-1 | PLIEGO PROYECTO / ADIF | 1 | 1.000 m3 | 1 | 5.000 m3
4.2.- Control de ejecución
OLA011 | Densidad y humedad "in situ " |  | UNE 103900 | PLIEGO PROYECTO / ADIF | 4 | 100 m | 2 | 100 m
OLA013 | Carga con placa estática |  | UNE 103808 | PLIEGO PROYECTO / ADIF | 1 | 500 m | 1 | 500 m
OLA048 | Ensayo de huella | * | Piego ADIF | PLIEGO PROYECTO / ADIF |  | 500 m |  | 500 m | Con vehículo de al menos 35 t de carga total con 3 ejes y cuando lo solicite el Director de Obras
5.- SUB-BALASTO
| 5.1.- Control de recepción del material | * | [6 empty] | Cuando se hayan aceptado cinco lotes de recepción consecutivos, se podrá aplicar a los siguientes un control reducido según PF-7 del PPTGMF
2000 | Verificación planta de áridos |  | Modelo de AOPJA |  | 1 | Planta | 1 | Planta
OLB042 | Análisis granulométrico de subbalasto |  | UNE-EN 933-1 | PLIEGO PROYECTO / PPTGMF / ADIF | 1 | 2.500 m3 / Semana | 1 | 5.000 m3
OLB044 | Equivalente arena de subbalasto |  | UNE-EN 933-8 | PLIEGO PROYECTO / PPTGMF / ADIF | 1 | 2.500 m3 / Semana | 1 | 5.000 m3
OLB049 | Coeficiente de desgaste Los Angeles |  | UNE-EN 1097-2 | PLIEGO PROYECTO / PPTGMF / ADIF | 1 | 2.500 m3 / Semana | 1 | 5.000 m3
OLB056 | Microdeval húmedo |  | UNE-EN 1097-1 | PLIEGO PROYECTO / PPTGMF / ADIF | 1 | 2.500 m3 / Semana | 1 | 5.000 m3
OLA056 | Permeabilidad del subbalasto | * | Anejo 3 de la Orden FOM/1269/2006. | PLIEGO PROYECTO / PPTGMF / ADIF | 1 | 10.000 m3 / Mes | 1 | Mes | Se podrá prescindir del control de permeabilidad del material de la capa de sub-balasto, siempre que la capa subyacente cumpla condiciones de capa de forma definidas en el artículo G0106 del Pliego de ADIF
OLA014 | Contenido de materia orgánica en suelos |  | UNE 103204 | PLIEGO PROYECTO / PPTGMF / ADIF | 1 | 2.500 m3 / Semana | 1 | 10.000 m3
OLA016 | Contenido de sulfatos |  | UNE 103201 | PLIEGO PROYECTO / PPTGMF / ADIF | 1 | 2.500 m3 / Semana | 1 | 10.000 m3
OLB046 | Porcentaje de partículas trituradas | * | UNE-EN 933-5 | PLIEGO PROYECTO / PPTGMF / ADIF | 1 | 2.500 m3 / Semana | 1 | 10.000 m3 | En los casos de mezcla de árido natural y de machaqueo
5.2.- Control durante la puesta en obra
OLB047 | Ensayo de compactación. Próctor modificado |  | UNE 103501 | PLIEGO PROYECTO / PPTGMF / ADIF | 1 | 3.000 m2 / 300 m en vía única o 200 m en vía doble / Día | 1 | 10.000 m3
OLA011 | Densidad y humedad "in situ " |  | UNE 103900 | PLIEGO PROYECTO / PPTGMF / ADIF | 6 | 3.000 m2 / 300 m en vía única o 200 m en vía doble / Día | 6 | 3.000 m2 / 300 m en vía única o 200 m en vía doble / Día
OLA013 | Carga con placa estática |  | UNE 103808 | PLIEGO PROYECTO / PPTGMF / ADIF | 1 | 3.000 m2 / 300 m en vía única o 200 m en vía doble / Día | 1 | 3.000 m2 / 300 m en vía única o 200 m en vía doble / Día
6.- SUBALASTO BITUMINOSO
6.1.- BETUNES
6.1.1.- Control de recepción de las cisternas
000 | Se exigirá etiqueta de marcado CE y Declaración de Prestaciones |  |  | PLIEGO PROYECTO / ADIF / PG-3 | 1 | Tipo / Procedencia | 1 | Tipo / Procedencia
OLA058 | Penetración betún | * | UNE-EN 1426 | PLIEGO PROYECTO / ADIF / PG-3 | 1 | Cisterna |  |  | No será obligatorio si con el producto se aporta marcado CE
6.1.2.- Control a la entrada del mezclador
OLA058 | Penetración betún |  | UNE-EN 1426 | PLIEGO PROYECTO / ADIF / PG-3 | 1 | 300 Tm | 1 | 500 Tm
OLA059 | Punto de reblandecimiento anillo y bola |  | UNE-EN 1427 | PLIEGO PROYECTO / ADIF / PG-3 | 1 | 300 Tm | 1 | 500 Tm
OLA060 | Índice de penetración |  | UNE-EN 12591. Anexo A | PLIEGO PROYECTO / ADIF / PG-3 | 1 | 300 Tm | 1 | 500 Tm
6.1.3.- Control adicional. Betunes asfálticos
OLA058 | Penetración betún | * | UNE-EN 1426 | PLIEGO PROYECTO / ADIF / PG-3 | 1 | Mes |  |  | El Director de las obras podrá exigir la realización de estos ensayos
OLA059 | Punto de reblandecimiento anillo y bola |  | UNE-EN 1427 | PLIEGO PROYECTO / ADIF / PG-3 | 1 | Mes
OLA060 | Índice de penetración |  | UNE-EN 12591 | PLIEGO PROYECTO / ADIF / PG-3 | 1 | Mes
OLA080 | Punto de Fragilidad Fraass |  | UNE-EN 12593 | PLIEGO PROYECTO / ADIF / PG-3 | 1 | Mes
OLA065 | Solubilidad |  | UNE-EN 12592 | PLIEGO PROYECTO / ADIF / PG-3 | 1 | Mes
OLA075 | Punto de inflamación en vaso abierto |  | UNE-EN ISO 2592 | PLIEGO PROYECTO / ADIF / PG-3 | 1 | Mes
OLA066 | Resistencia al envejecimiento (UNE EN 12607-1). Cambio de masa |  | UNE-EN 12607-1 | PLIEGO PROYECTO / ADIF / PG-3 | 1 | Mes
OLA058 | Resistencia al envejecimiento (UNE EN 12607-1). Penetración retenida |  | UNE-EN 1426 | PLIEGO PROYECTO / ADIF / PG-3 | 1 | Mes
OLA059 | Resistencia al envejecimiento (UNE EN 12607-1). Incremento punto de reblandecimiento |  | UNE-EN 1427 | PLIEGO PROYECTO / ADIF / PG-3 | 1 | Mes
| 6.2.- MEZCLAS BITUMINOSAS EN CALIENTE | * | [6 empty] | Sólo se realizarán los ensayos previos de áridos y verificación de fórmula de trabajo en laboratorio, para obras con un total igual superior a 15.000 Tm de M.B.C.
6.2.1.- Ensayos previos de aptitud de áridos
| 6.2.1.1.- Árido grueso. Control de procedencia | * | [6 empty] | Si el material utilizado estuviese en posesión de marcado CE, el Director de las Obras podrá eximir de los ensayos de control de procedencia
000 | Se exigirá etiqueta de marcado CE y Declaración de Prestaciones |  |  |  | 1 | Tipo | 1 | Tipo
2000 | Verificación planta de áridos |  | Modelo de AOPJA |  | 1 | Planta | 1 | Planta
OLB049 | Coeficiente de Los Angeles |  | UNE-EN 1097-2 | PLIEGO PROYECTO / ADIF / PG-3 | 1 | Procedencia | 1 | Procedencia
OLB051 | Densidad relativa y absorción de áridos |  | UNE-EN 1097-6 | PLIEGO PROYECTO / ADIF / PG-3 | 1 | Tamaño / Procedencia | 1 | Tamaño / Procedencia
OLB041 | Análisis granulométrico de áridos (Se incluirá necesariamente el tamiz 0,063 mm) |  | UNE-EN 933-1 | PLIEGO PROYECTO / ADIF / PG-3 | 1 | Tamaño / Procedencia | 1 | Tamaño / Procedencia
OLB054 | Índice de lajas |  | UNE-EN 933-3 | PLIEGO PROYECTO / ADIF / PG-3 | 1 | Tamaño / Procedencia | 1 | Tamaño / Procedencia
OLB046 | Porcentaje de partículas trituradas |  | UNE-EN 933-5 | PLIEGO PROYECTO / ADIF / PG-3 | 1 | Tamaño / Procedencia | 1 | Tamaño / Procedencia
| 6.2.1.2.- Árido fino. Control de procedencia | * | [6 empty] | Si el material utilizado estuviese en posesión de marcado CE, el Director de las Obras podrá eximir de los ensayos de control de procedencia
000 | Se exigirá etiqueta de marcado CE y Declaración de Prestaciones |  |  |  | 1 | Tipo | 1 | Tipo
2000 | Verificación planta de áridos |  | Modelo de AOPJA |  | 1 | Planta | 1 | Planta
OLB041 | Análisis granulométrico de áridos |  | UNE-EN 933-1 | PLIEGO PROYECTO / ADIF / PG-3 | 1 | Tamaño / Procedencia | 1 | Tamaño / Procedencia
OLB044 | Equivalente de arena de áridos (SE4) |  | UNE-EN 933-8. Anexo A | PLIEGO PROYECTO / ADIF / PG-3 | 1 | Tamaño / Procedencia | 1 | Tamaño / Procedencia
OLB064 | Azul de metileno | * | UNE-EN 933-9. Anexo A | PLIEGO PROYECTO / ADIF / PG-3 |  | Tamaño / Procedencia |  | Tamaño / Procedencia | El ensayo de azul de metileno se realizará cuando lo solicite el Director de las obras.
OLB049 | Coeficiente de Los Angeles | * | UNE-EN 1097-2 | PLIEGO PROYECTO / ADIF / PG-3 |  | Tamaño / Procedencia |  | Tamaño / Procedencia | El desgaste los Ángeles se realiza sobre el material a triturar para producir el árido fino
OLB051 | Densidad relativa y absorción de áridos |  | UNE-EN 1097-6 | PLIEGO PROYECTO / ADIF / PG-3 | 1 | Tamaño / Procedencia | 1 | Tamaño / Procedencia
6.2.1.3.- Filler contenido en la arena. Control de procedencia
OLB096 | Análisis granulométrico del polvo mineral (tamizado en corriente de aire) |  | UNE-EN 933-10 | PLIEGO PROYECTO / ADIF / PG-3 | 1 | Tipo / Procedencia | 1 | Tipo / Procedencia
OLB095 | Densidad aparente del filler en queroseno |  | UNE-EN 1097-3. Anexo A | PLIEGO PROYECTO / ADIF / PG-3 | 1 | Tipo / Procedencia | 1 | Tipo / Procedencia
| 6.2.1.4.- Filler de aportación. Control de procedencia | * | [6 empty] | Si el material utilizado estuviese en posesión de marcado CE, el Director de las Obras podrá eximir de los ensayos de control de procedencia
000 | Se exigirá etiqueta de marcado CE y Declaración de Prestaciones | * |  |  | 1 | Origen | 1 | Origen | El marcado CE debe contemplar las características exigidas por el PG3
OLB096 | Análisis granulométrico del polvo mineral (tamizado en corriente de aire) | * | UNE-EN 933-10 | PLIEGO PROYECTO / ADIF / PG-3 | 1 | Tipo / Procedencia | 1 | Tipo / Procedencia | En el caso de poseer marcado CE, el Director de la Obra podrá eximir realizar el control de producción de procedencia
OLB095 | Densidad aparente del filler en queroseno |  | UNE-EN 1097-3. Anexo A | PLIEGO PROYECTO / ADIF / PG-3 | 1 | Tipo / Procedencia | 1 | Tipo / Procedencia
6.2.2.- Verificación de la fórmula de trabajo, etiqueta CE, de la mezcla bituminosa y tramo de prueba
| 6.2.2.1.- Verificación de la fórmula de trabajo, etiqueta CE, de la mezcla bituminosa. * | [7 empty] | En el caso de no disponer de marcado CE, el control de producción realizará los mismos ensayos de verificación de las mezclas y con igual frecuencia que está asignada al control de recepción.
4000 | Verificación planta M.B.C. |  | Modelo de AOPJA |  | 1 | Planta | 1 | Planta
4110 | Verificación de la fórmula de trabajo | * | UNE-EN 12697-5 UNE-EN 12697-6 UNE-EN 12697-8 |  | 1 | Tipo | 1 | Tipo | Se realizará sobre muestra de MBC tomada en planta. Incluirá la determinación de contenido de ligante, granulometría de los áridos extraídos, estabilidad y deformación Marshall, densidad de compactación, huecos sobre mezcla y sobre áridos.
OLA092 | Sensibilidad al agua (mezcla fabricada en planta) |  | UNE-EN 12697-12 | PLIEGO PROYECTO / ADIF / PG-3 | 1 | Tipo | 1 | Tipo
OLA109 | Valor del módulo dinámico a 20ºC |  | UNE-EN 12697-26. Anexo C | PLIEGO PROYECTO / ADIF / PG-3 | 1 | Tipo | 1 | Tipo
OLA108 | Resistencia a la fatiga |  | UNE-EN 12697-24. Anexo D | PLIEGO PROYECTO / ADIF / PG-3 | 1 | Tipo | 1 | Tipo
6.2.2.2.- Tramo de prueba
OLA084 | Determinación de la granulometría de los áridos extraídos |  | UNE-EN 12697-2 | PLIEGO PROYECTO / ADIF / PG-3 | 1 | Tramo de prueba | 1 | Tramo de prueba
OLA083 | Contenido de ligante en mezclas bituminosas |  | UNE-EN 12697-1 | PLIEGO PROYECTO / ADIF / PG-3 | 1 | Tramo de prueba | 1 | Tramo de prueba
OLA085 | Determinación de la densidad máxima de la mezcla |  | UNE-EN 12697-5 | PLIEGO PROYECTO / ADIF / PG-3 | 1 | Tramo de prueba | 1 | Tramo de prueba
OLA087 | Contenido de huecos |  | UNE-EN 12697-8 | PLIEGO PROYECTO / ADIF / PG-3 | 1 | Tramo de prueba | 1 | Tramo de prueba
OLA086 | Densidad aparente |  | UNE-EN 12697-6 | PLIEGO PROYECTO / ADIF / PG-3 | 1 | Tramo de prueba | 1 | Tramo de prueba
OLA092 | Sensibilidad al agua (mezcla fabricada en planta) |  | UNE-EN 12697-12 | PLIEGO PROYECTO / ADIF / PG-3 | 1 | Tramo de prueba | 1 | Tramo de prueba
OLA088 | Estabilidad y deformación Marshall |  | NLT-159 | PLIEGO PROYECTO / ADIF / PG-3 | 1 | Tramo de prueba | 1 | Tramo de prueba
OLA096 OLA086 | Densidad y espesor sobre testigos |  | UNE-EN 12697-6 | PLIEGO PROYECTO / ADIF / PG-3 | 3 | Tramo de prueba | 3 | Tramo de prueba
OLA013 | Carga con placa estática | * | NLT-357 | PLIEGO PROYECTO / ADIF / PG-3 |  | Tramo de prueba |  | Tramo de prueba | El Director de Obra podrá exigir la realización de este ensayo
7204 | Regularidad superficial. Regla de 3 m |  | Pliego ADIF | PLIEGO PROYECTO / ADIF / PG-3 | 1 | 500 m / Día | 1 | 500 m / Día
6.2.3.- Control de fabricación de la mezcla bituminosa
| 6.2.3.1.- Árido grueso | * | [6 empty] | Si el material utilizado estuviese en posesión de marcado CE, el Director de las Obras podrá eximir de los ensayos de control de procedencia
OLB041 | Análisis granulométrico de áridos (Se incluirá necesariamente el tamiz 0,063 mm) | * | UNE-EN 933-1 | PLIEGO PROYECTO / ADIF / PG-3 | 1 | Semana | 1 | Semana | Ensayos para cada fracción o tamaño
OLB054 | Índice de lajas |  | UNE-EN 933-3 | PLIEGO PROYECTO / ADIF / PG-3 | 1 | Semana | 1 | Semana
OLB046 | Porcentaje de partículas trituradas |  | UNE-EN 933-5 | PLIEGO PROYECTO / ADIF / PG-3 | 1 | Semana | 1 | Semana
OLB049 | Coeficiente de Los Angeles |  | UNE-EN 1097-2 | PLIEGO PROYECTO / ADIF / PG-3 | 1 | Mes | 1 | Mes
OLB051 | Densidad relativa y absorción de áridos |  | UNE-EN 1097-6 | PLIEGO PROYECTO / ADIF / PG-3 | 1 | Mes | 1 | Mes
| 6.2.3.2.- Árido fino | * | [6 empty] | Si el material utilizado estuviese en posesión de marcado CE, el Director de las Obras podrá eximir de los ensayos de control de procedencia
OLB041 | Análisis granulométrico de áridos | * | UNE-EN 933-1 | PLIEGO PROYECTO / ADIF / PG-3 | 1 | Semana | 1 | Semana | Ensayos para cada fracción o tamaño
OLB044 | Equivalente de arena de áridos (SE4) |  | UNE-EN 933-8. Anexo A | PLIEGO PROYECTO / ADIF / PG-3 | 1 | Semana | 1 | Semana
OLB064 | Azul de metileno | * | UNE-EN 933-9. Anexo A | PLIEGO PROYECTO / ADIF / PG-3 |  | Semana |  | Semana | El ensayo de azul de metileno se realizará cuando se requiera de acuerdo con lo indicado en el Pliego de ADIF
OLB051 | Densidad relativa y absorción de áridos |  | UNE-EN 1097-6 | PLIEGO PROYECTO / ADIF / PG-3 | 1 | Mes | 1 | Mes
6.2.3.3.- Filler contenido en la arena
OLB096 | Análisis granulométrico del polvo mineral (tamizado en corriente de aire) |  | UNE-EN 933-10 | PLIEGO PROYECTO / ADIF / PG-3 | 1 | Semana | 1 | Semana
OLB095 | Densidad aparente del filler en queroseno |  | UNE-EN 1097-3. Anexo A | PLIEGO PROYECTO / ADIF / PG-3 | 1 | Semana | 1 | Semana
| 6.2.3.4.- Filler de aportación | * | [6 empty] | Si el material utilizado estuviese en posesión de marcado CE, el Director de las Obras podrá eximir de los ensayos de control de procedencia
000 | Se exigirá etiqueta de marcado CE y Declaración de Prestaciones |  |  |  | 1 | Origen | 1 | Origen | El marcado CE debe contemplar las características exigidas por el PG3
OLB096 | Análisis granulométrico del polvo mineral (tamizado en corriente de aire) |  | UNE-EN 933-10 | PLIEGO PROYECTO / ADIF / PG-3 | 1 | Semana | 1 | Semana
OLB095 | Densidad aparente del filler en queroseno |  | UNE-EN 1097-3. Anexo A | PLIEGO PROYECTO / ADIF / PG-3 | 1 | Semana | 1 | Semana
6.2.3.5.- Control de la mezcla bituminosa fabricada
OLB041 | Análisis granulométrico del árido combinado | * | UNE-EN 933-1 | PLIEGO PROYECTO / ADIF / PG-3 | 2 | Día |  |  | Estos ensayos los prodrá realizar el laboratorio de autocontrol o el laboratorio propio de la planta
OLB044 | Equivalente de arena de áridos (SE4) |  | UNE-EN 933-8. Anexo A | PLIEGO PROYECTO / ADIF / PG-3 | 2 | Día
OLB064 | Azul de metileno |  | UNE-EN 933-9. Anexo A | PLIEGO PROYECTO / ADIF / PG-3 |  | Día
OLB041 | Análisis granulométrico de la mezcla de áridos de caliente |  | UNE-EN 933-1 | PLIEGO PROYECTO / ADIF / PG-3 | 2 | Día
OLA084 | Determinación de la granulometría de los áridos extraídos | * | UNE-EN 12697-2 | PLIEGO PROYECTO / ADIF / PG-3 | 1 | 150 / 300 / 600 Tm | 1 | 600 Tm | Las muestras para ensayo se tomarán durante el extendido en la obra. Para el control de recepción, el nivel de control (NCF) será A. Para el control de producción, durante la ejecución de la obra, será el que corresponda según lo estipulado en el Pliego de ADIF
OLA083 | Contenido de ligante en mezclas bituminosas |  | UNE-EN 12697-1 | PLIEGO PROYECTO / ADIF / PG-3 | 1 | 150 / 300 / 600 Tm | 1 | 600 Tm
OLA085 | Determinación de la densidad máxima de la mezcla |  | UNE-EN 12697-5 | PLIEGO PROYECTO / ADIF / PG-3 | 1 | Día | 1 | Día
OLA087 | Contenido de huecos |  | UNE-EN 12697-8 | PLIEGO PROYECTO / ADIF / PG-3 | 1 | Día | 1 | Día
OLA086 | Densidad aparente (mezclas bituminosas tipo hormigón bituminoso) | * | UNE-EN 12697-6 | PLIEGO PROYECTO / ADIF / PG-3 | 1 | Día | 1 | Día | Las probetas se prepararán conforme a la norma UNE-EN 12697-30, aplicando 75 golpes por cara si el tamaño máximo del árido es inferior o igual a 22 mm, o mediante la norma UNE-EN 12697-32 para tamaño máximo del árido superior a dicho valor.
OLA088 | Estabilidad y deformación Marshall |  | NLT-159 | PLIEGO PROYECTO / ADIF / PG-3 | 1 | Día | 1 | Día
OLA092 | Sensibilidad al agua (mezcla fabricada en planta) |  | UNE-EN 12697-12 | PLIEGO PROYECTO / ADIF / PG-3 | 1 | Tipo de mezcla y semana | 1 | Tipo de mezcla y semana
6.2.4.- Control de recepción de la unidad terminada
OLA013 | Carga con placa estática | * | UNE 103808 | PLIEGO PROYECTO / ADIF | 2 | 500 m / Día | 2 | 500 m / Día | El Director de Obra podrá exigir la realización de este ensayo
OLA096 OLA086 | Densidad y espesor sobre testigos |  | UNE-EN 12697-6 | PLIEGO PROYECTO / ADIF | 3 | 500 m / Día | 3 | 500 m / Día
OLA109 | Valor del módulo dinámico a 20ºC | * | UNE-EN 12697-26. Anexo C | PLIEGO PROYECTO / ADIF | 1 | 2.500 m | 1 | 5.000 m | Ensayo realizado sobre las probetas testigo del lote
6.2.5.- Control final del acabado de la capa de mezcla bituminosa
7204 | Regularidad superficial. Regla de 3 m |  | Pliego ADIF | PLIEGO PROYECTO / ADIF | 1 | 500 m / Día | 1 | 500 m / Día
7.- BALASTO
000 | Se exigirá marcado CE y Declaración de Prestaciones |  |  |  | 1 | Planta | 1 | Planta
2000 | Verificación planta de áridos |  | Modelo de AOPJA |  | 1 | Planta | 1 | Planta
7.1.- Control de recepción del material
OLB041 | Analisis granulométrico de balasto, porcentaje de partículas finas (pasa por el tamiz 0,5 mm) y pasa por el tamiz 0,063 mm |  | UNE-EN 933-1/PF-6 del PPTGMF | PLIEGO PROYECTO / PPTGMF / ADIF | 1 | Procedencia / 500 m3 o Semana | 1 | 1.000 m3
OLB053 | Indice de forma |  | UNE-EN 933-4/PF-6 del PPTGMF | PLIEGO PROYECTO / PPTGMF / ADIF | 1 | Procedencia / 500 m3 o Semana | 1 | 1.000 m3
2157 | Longitud de las piedras |  | UNE-EN 13450/PF-6 del PPTGMF | PLIEGO PROYECTO / PPTGMF / ADIF | 1 | Procedencia / 500 m3 o Semana | 1 | 1.000 m3
OLB049 | Coeficiente de desgaste Los Angeles |  | UNE-EN 1097-2 UNE-EN 13450. Anexo C PF-6 del PPTGMF | PLIEGO PROYECTO / PPTGMF / ADIF | 1 | Procedencia / 500 m3 o Semana | 1 | 1.000 m3
OLB046 | Porcentaje de partículas trituradas | * | UNE-EN 933-5 | PLIEGO PROYECTO / PPTGMF / ADIF | 1 | Procedencia / 500 m3 o Semana | 1 | 1.000 m3 | En el caso de balasto procedente de reutilización
OLA038 | Análisis petrográfico | * | UNE-EN 932-3 | PLIEGO PROYECTO / PPTGMF / ADIF | 1 | Procedencia | 1 | Procedencia | Cuando no se disponga de datos que avalen el comportamiento satisfactorio del árido de balasto bajo condiciones meteorológicas similares a las de uso.
OLB051 | Densidad relativa y absorción de agua | * | UNE-EN 1097-6. Anexo B | PLIEGO PROYECTO / PPTGMF / ADIF | 1 | Procedencia | 1 | Procedencia | Cuando se observe o sospeche la presencia de partículas de elevada absorción, susceptibles de sufrir daño por la acción del hielo-deshielo
OLB058 | Resistencia a la acción del sulfato magnésico | * | UNE-EN 1367-2/PPTGMF | PLIEGO PROYECTO / PPTGMF / ADIF | 1 | Procedencia | 1 | Procedencia | Cuando se observe o sospeche la presencia de partículas de elevada absorción, susceptibles de sufrir daño por la acción del hielo-deshielo
OLB087 | Resistencia a la alteración Sonnenbrand | * | UNE-EN 1367-3/PPTGMF | PLIEGO PROYECTO / PPTGMF / ADIF |  | Procedencia |  | Procedencia | En ciertos basaltos y rocas que contengan sulfatos metálicos.
8.- VÍA
8.1.- Control de los carriles
OLC037 OLC040 OLC041 OLC038 OLC039 | Composición química (contenido carbono, manganeso, silicio, fósforo y azufre) |  | UNE-EN 13674-1 UNE-EN 13674-2 | R.C.C.E.I.F. | 1 | Tipo | 1 | Tipo
OLC034 | Ensayo de tracción y alargamiento a la rotura |  | UNE-EN 13674-1 UNE-EN 13674-2 UIC 860 | R.C.C.E.I.F. | 2 | Tipo | 1 | Tipo
5012 | Dureza Brinnell |  | UNE-EN 13674-1 UNE-EN 13674-2 UIC 860 | R.C.C.E.I.F. | 2 | Tipo | 1 | Tipo
5107 | Control geométrico del carril |  | UNE-EN 13674-1 | R.C.C.E.I.F. | 1 | 1.000 m | 1 | 2.000 m
9.- SOLDADURAS ALUMINOTÉRMICAS EN OBRA
9.1.- Homologaciones Procedimientos y soldadores
5052 | Certificado de procedimiento de homologación de soldeo |  | UNE EN ISO 15614-1 | R.C.C.E.I.F./NRV 3032/ HOMOLOGACIÓN ADIF | 1 | Procedimiento | 1 | Procedimiento
5051 | Certificado homologación de soldadores | * | UNE-EN-ISO 9606-1 | R.C.C.E.I.F./NRV 3032/ HOMOLOGACIÓN ADIF | 1 | Homologación | 1 | Homologación | En el caso de recargues se realizará según NRV 3032; debe estar homologado el 100% del personal
5007 | Certificado homologación de cargas |  |  | R.C.C.E.I.F./NRV | 1 | Partida
9.2.- Ensayos control de soldaduras
5054 | Certificado nivel I, II, III de un inspector de END del método correspondiente (PM, LP, US, o IV) y del sector correspondiente (Mat. Metálicos-soldadura) | * | UNE-EN ISO 9712 | R.C.C.E.I.F /NRV 3050 | 1 | 100% Inspectores | 1 | 100% Inspectores | Necesariamente, el inspector que realice el control de soldaduras deberá estar en posesión de la certificación correspondiente al método a emplear
5053 | Procedimiento de END, redactado por un inspector con nivel III |  | Según norma de ensayo | R.C.C.E.I.F /NRV 3050 | 1 | Tipo ensayo | 1 | Tipo ensayo
OLC049 | Inspección de soldadura por ultrasonidos (Por 1/2 jornada de inspección) | * | UNE-EN 1714/UNE EN ISO 17635:2017 | R.C.C.E.I.F./NRV 3051 | 1 | 20%, 60%, 100% | 1 | 10% | Frecuencia variará según la velocidad: >200 Km/h=100%; 160 a 200 Km/h=60%; <160Km/h=20%. Durante la media jornada el inspector verificará 15 soldaduras
OLC047 OLC048 | Inspección por Líquidos penetrantes (Por 1/2 jornada de inspección) | * | UNE 14612 / UNE- EN 571-1/ UNE EN ISO 17635:2017 | R.C.C.E.I.F./NRV 3050 | 1 | 20%, 60%, 100% | 1 | 10%
5111 | Control geométrico de las soldaduras aluminotérmicas de los carriles (Por 1/2 jornada de inspección) | * | UNE-EN 13674-1 | R.C.C.E.I.F. | 1 | 20%, 60%, 100% | 1 | 50% | Frecuencia variará según la velocidad: >200 Km/h=100%; 160 a 200 Km/h=60%; <160Km/h=20%. Durante la media jornada el inspector verificará 15 soldaduras
10.- TRAVIESAS
3002 | Verificación planta prefabricados | * | Modelo de AOPJA | PLIEGO PROYECTO | 1 | Procedencia | 1 | Procedencia | Durante la verificación se comprobará especialmente la disposición y cuantía de armaduras y los recubrimientos. Se realizará control geométrico sobre producto terminado en el caso de existencia de acopio para la obra. El fabricante debe presentar justificación del control de resistencias de los hormigones empleados en la fabricación del elemento prefabricado, de acuerdo con el CodE
11.- VIA EN PLACA
11.1.- Identificación de los componentes del hormigón
| 11.1.1.- Identificación del árido fino | * | [6 empty] | Si los áridos disponen de marcado CE se podrá eximir de la realización de los ensayos de identificación, salvo indicación en contrario del Proyecto o Dirección de Obra
000 | Se exigirá etiqueta de marcado CE y Declaración de Prestaciones | * |  |  | 1 | Procedencia | 1 | Procedencia | En la documentación se exigirá de forma específica el ensayo petrográfico según norma UNE-EN 932-3
OLB041 | Análisis granulométrico de áridos |  | UNE-EN 933-1 | PLIEGO PROYECTO / CodE | 1 | Tamaño / Procedencia | 1 | Tamaño / Procedencia
OLB055 | Material retenido en T. 0,063 y que flota en un líquido de peso específico 2,0 |  | UNE-EN 1744-1. Apdo. 14.2 | PLIEGO PROYECTO / CodE | 1 | Tamaño / Procedencia | 1 | Tamaño / Procedencia
OLB044 | Equivalente arena. |  | UNE-EN 933-8 | PLIEGO PROYECTO / CodE | 1 | Procedencia | 1 | Procedencia
OLB064 | Azul de metileno | * | UNE-EN 933-9 | PLIEGO PROYECTO / CodE |  | Tamaño / Procedencia |  | Tamaño / Procedencia | Si no cumple el Equivalente de arena y se trata de un árido calizo
OLB050 | Densidad de partículas y absorción de agua |  | UNE-EN 1097-6 | PLIEGO PROYECTO / CodE | 1 | Tamaño / Procedencia | 1 | Tamaño / Procedencia
OLB080 | Contenido de compuestos totales de azufre |  | UNE-EN 1744-1. Apdo. 11 | PLIEGO PROYECTO / CodE | 1 | Procedencia | 1 | Procedencia
OLB068 | Contenido de sulfatos solubles en ácido |  | UNE-EN 1744-1. Apdo. 12 | PLIEGO PROYECTO / CodE | 1 | Procedencia | 1 | Procedencia
OLB067 | Contenido de cloruros solubles en agua en áridos |  | UNE-EN 1744-1. Apdo. 7 | PLIEGO PROYECTO / CodE | 1 | Procedencia | 1 | Procedencia
OLB066 | Análisis cualitativo de materia orgánica |  | UNE-EN 1744-1. Apdo. 15.1 | PLIEGO PROYECTO / CodE | 1 | Procedencia | 1 | Procedencia
OLB058 | Resistencia frente a disoluciones de sulfato magnésico | * | UNE-EN 1367-2 | PLIEGO PROYECTO / CodE | 1 | Procedencia | 1 | Procedencia | Sólo para clase de exposición XF y absorción > 1%. Si el árido grueso es de la misma naturaleza que el fino no es necesario la realización de ensayos sobre las dos fracciones
OLB081 | Reactividad álcali-sílice y álcali-silicato de los áridos. Método acelerado en probetas de mortero | * | UNE 146508 | PLIEGO PROYECTO / CodE |  | Procedencia |  | Procedencia | Sólo se realizará el ensayo si el estudio petrográfico indica que la muestra puede presentar reactividad álcali-sílice o álcali-silicato
OLB089 | Reactividad álcali-carbonato | * | UNE 146513 | PLIEGO PROYECTO / CodE |  | Procedencia |  | Procedencia | Sólo se realizará el ensayo si el estudio petrográfico indica que la muestra puede presentar reactividad álcali-carbonato
OLB052 | Friabilidad de la arena | * | UNE 14604 | PLIEGO PROYECTO / CodE |  | Procedencia |  | Procedencia
| Resistencia al machaqueo | * | UNE-EN 13055-1 ANEXO A | PLIEGO PROYECTO / CodE |  | Procedencia |  | Procedencia | * Se realizará, en sustitución del ensayo del ensayo de desgaste de Los Ángeles (UNE-EN 107-2) y friabilidad de las arenas (UNE 14604) para los áridos ligeros según el Art. 5.1.1.6 del CodE
| 11.1.2.- Identificación del árido grueso* | * | [6 empty] | Si los áridos disponen de marcado CE se podrá eximir de la realización de los ensayos de identificación, salvo indicación en contrario del Proyecto o Dirección de Obra. Se considerarán al menos dos tamaños diferentes por cada tipo de hormigón a emplear
000 | Se exigirá etiqueta de marcado CE y Declaración de Prestaciones | * |  |  | 1 | Procedencia | 1 | Procedencia | En la documentación se exigirá de forma específica el ensayo petrográfico según norma UNE-EN 932-3
OLB043 | Contenido terrones de arcilla |  | UNE 7133 | PLIEGO PROYECTO / CodE | 1 | Tamaño / Procedencia | 1 | Tamaño / Procedencia
OLB041 | Análisis granulométrico de áridos | * | UNE-EN 933-1 | PLIEGO PROYECTO / CodE | 1 | Tamaño / Procedencia | 1 | Tamaño / Procedencia | El ensayo incorporará necesariamente el tamiz de 0,063 mm
OLB055 | Material retenido en T. 0,063 y que flota en un líquido de peso específico 2,0 |  | UNE-EN 1744-1. Apdo. 14.2 | PLIEGO PROYECTO / CodE | 1 | Tamaño / Procedencia | 1 | Tamaño / Procedencia
OLB080 | Contenido de compuestos totales de azufre | * | UNE-EN 1744-1. Apdo. 11 | PLIEGO PROYECTO / CodE | 1 | Procedencia | 1 | Procedencia | Si los áridos gruesos y finos proceden de la misma roca madre y cantera, estos ensayos solo se realizarán sobre el árido fino
OLB068 | Contenido de sulfatos solubles en ácido |  | UNE-EN 1744-1. Apdo. 12 | PLIEGO PROYECTO / CodE | 1 | Procedencia | 1 | Procedencia
OLB067 | Contenido de cloruros solubles en agua en áridos |  | UNE-EN 1744-1. Apdo. 7 | PLIEGO PROYECTO / CodE | 1 | Procedencia | 1 | Procedencia
OLB054 | Índice de lajas |  | UNE-EN 933-3 | PLIEGO PROYECTO / CodE | 1 | Tamaño / Procedencia | 1 | Tamaño / Procedencia
OLB050 | Densidad de partículas y absorción de agua |  | UNE-EN 1097-6 | PLIEGO PROYECTO / CodE | 1 | Tamaño / Procedencia | 1 | Tamaño / Procedencia
OLB049 | Coeficiente de desgaste Los Angeles |  | UNE-EN 1097-2 | PLIEGO PROYECTO / CodE | 1 | Procedencia | 1 | Procedencia
OLB081 | Reactividad álcali-sílice y álcali-silicato de los áridos. Método acelerado en probetas de mortero. | * | UNE 146508 EX | PLIEGO PROYECTO / CodE |  | Procedencia |  | Procedencia | Sólo se realizará el ensayo si el estudio petrográfico indica que la muestra puede presentar reactividad álcali-sílice o álcali-silicato
OLB089 | Reactividad álcali-carbonato | * | UNE 146507-2 EX | PLIEGO PROYECTO / CodE |  | Procedencia |  | Procedencia | Sólo se realizará el ensayo si el estudio petrográfico indica que la muestra puede presentar reactividad álcali-carbonato.
OLB058 | Resistencia frente a disoluciones de sulfato magnésico | * | UNE-EN 1367-2 | PLIEGO PROYECTO / CodE |  | Procedencia |  | Procedencia | Sólo para clase de exposición XF y absorción > 1%. Si el árido grueso es de la misma naturaleza que el fino no es necesario la realización de ensayos sobre las dos fracciones
| Resistencia al machaqueo | * | UNE-EN 13055-1 ANEXO A | PLIEGO PROYECTO / CodE |  | Procedencia |  | Procedencia | * Se realizará, en sustitución del ensayo del ensayo de desgaste de Los Ángeles (UNE-EN 107-2) para los áridos ligeros según el Art. 5.1.1.6 del CodE
11.1.3.- Agua
OLB031 | Determinación del contenido en aceites y grasas en el agua | * | UNE 83960 | PLIEGO PROYECTO / CodE | 1 | Tipo / Procedencia |  | Tipo / Procedencia | En el caso de agua procedente de la red de abastecimiento de agua potable, no será necesaria la realización de los ensayos
OLB030 | Determinación de hidratos de carbono en agua |  | UNE 83959 | PLIEGO PROYECTO / CodE | 1 | Tipo / Procedencia |  | Tipo / Procedencia
OLB029 | Determinación de cloruros en el agua |  | UNE 83958 | PLIEGO PROYECTO / CodE | 1 | Tipo / Procedencia |  | Tipo / Procedencia
OLB036 | Determinación del contenido total de sulfatos en agua |  | UNE 83956 | PLIEGO PROYECTO / CodE | 1 | Tipo / Procedencia |  | Tipo / Procedencia
OLB037 | Determinación del contenido total de sustancias disueltas en agua |  | UNE 83957 | PLIEGO PROYECTO / CodE | 1 | Tipo / Procedencia |  | Tipo / Procedencia
OLB032 | pH del agua |  | UNE 83952 | PLIEGO PROYECTO / CodE | 1 | Tipo / Procedencia |  | Tipo / Procedencia
| Álcalis, expresado en Na2Oequiv(1) (Na2O + 0,658 K2O). |  | Técnica de fotometría de llama o espectroscopia de masa con plasma de acoplamiento inductivo (ICP-MS). | PLIEGO PROYECTO / CodE | 1 | Tipo / Procedencia |  | Tipo / Procedencia
11.1.4.- Cemento
000 | Se exigirá etiqueta de marcado CE y Declaración de Prestaciones (solo en el caso de cementos sujetos al marcado CE) |  | RC-16. Anejo I |  | 1 | Procedencia | 1 | Procedencia
OLB002 | Resistencias mecánicas | * | UNE-EN 196-1 | PLIEGO PROYECTO / RC-16 | 1 | Tipo / 200 t o mes | 1 | Tipo | *En el caso de cementos en posesión del marcado CE y/o sello de calidad se podrá eximir, a juicio del Director de Obra, de la realización de los ensayos ** Para cementos resistentes a los sulfatos y al agua de mar ***Para cementos puzolánicos
OLB005 | Pérdida por calcinación de cementos |  | UNE-EN 196-2 | PLIEGO PROYECTO / RC-16 |  | Tipo / 200 t o mes |  | Tipo
OLB010 | Determinación cuantitativa de los componentes del cemento | * ** | UNE 80216 | PLIEGO PROYECTO / RC-16 |  | Tipo / 200 t o mes |  | Tipo
OLB009 | Ensayo de puzolanicidad | * *** | UNE-EN 196-5 | PLIEGO PROYECTO / RC-16 |  | Tipo / 200 t o mes |  | Tipo
OLB007 | Contenido de sulfatos | * | UNE-EN 196-2 | PLIEGO PROYECTO / RC-16 |  | Tipo / 200 t o mes |  | Tipo
OLB006 | Contenido de cloruros |  | UNE-EN 196-2 | PLIEGO PROYECTO / RC-16 |  | Tipo / 200 t o mes |  | Tipo
OLB008 | Residuo insoluble en ácido clorhídrico y carbonato de sodio |  | UNE-EN 196-2 | PLIEGO PROYECTO / RC-16 |  | Tipo / 200 t o mes |  | Tipo
OLB004 | Estabilidad en volumen en cementos |  | UNE-EN 196-3 | PLIEGO PROYECTO / RC-16 | 1 | Tipo / 200 t o mes | 1 | Tipo
OLB003 | Tiempo de fraguado en cementos |  | UNE-EN 196-3 | PLIEGO PROYECTO / RC-16 | 1 | Tipo / 200 t o mes | 1 | Tipo
11.2.- Ensayos previos y caracteristicos de dosificación del hormigón
3001 | Verificación planta hormigón | * | Modelo de AOPJA |  | 1 | Planta | 1 | Planta | Los ensayos previos no serán necesarios, salvo en aquellos caso en los que no haya experiencia previa; en este caso será obligatorio que en la documentación solicitada a la planta se incluyan los resultados de los ensayos previos. La planta deberá aportar certificado de dosificación con una antiguedad inferior a seis meses o distintivo de calidad oficialmente reconocido. En los ambientes XA XS, XD, XF o XM es obligado que el certificado de dosificación incluya el ensayo de penetración de agua bajo presión y/o en los ambientes XF2 y XF4 es obligado que el certificado de dosificación incluya el ensayo de contenido en aire.
| 11.3.- Control de homogeneidad de equipos de amasado | * | [6 empty] | Sólo se exigirá el control de homogeneidad sobre los camiones o equipos de amasado que intervengan en la obra
3200 | Documentación justificativa del cumplimiento de homogeneidad de los equipos de amasado según Art. 51.2.4 del CodE | * | Art. 51.2.4 CodE | PLIEGO PROYECTO / CodE |  | Planta |  | Planta | En caso de amasadoras móviles todos los camiones que suministren a la obra deberán acreditar el cumplimiento del Art. 51.2.4 del CodE, con una antigüedad inferior a seis meses.
11.4.- Ensayos durante la ejecución
3201 | Se exigirá certificado de dosificación | * | CodE | PLIEGO PROYECTO / CodE | 1 | Tipo | 1 | Tipo | Para cada tipo de hormigón. El certificado tendrá validez durante 6 meses
OLB100 OLB102 OLB103/104 OLB105 | Resistencia a compresión | * | UNE-EN 12350-1, UNE-EN 12390-2+1M, UNE-EN 12390-3+AC | PLIEGO PROYECTO / CodE | 3 | 100 m3 | 3 | 100 m3 | Según especificaciones de CodE
OLB101 | Ensayos de hormigón fresco. Parte 2. Ensayo de asentamiento | * | UNE-EN 12350-2 | PLIEGO PROYECTO / CodE | 3 | 100 m3 | 3 | 100 m3 | Al menos en cada toma de muestra para resistencia a compresión se medirá la consistencia
OLB115 | Ensayos de hormigón endurecido. Parte 8. Profundidad de penetración de agua bajo presión (3 probetas) | * | UNE-EN 12390-8 | PLIEGO PROYECTO / CodE | 1 | 1.000 m3 | 1 | 2.000 m3 | Solo para hormigones sometidos a las clases generales de exposición III o IV, o cuando el ambiente presente cualquier clase específica de exposición
11.5.- ACERO CORRUGADO PARA ARMAR (ARMADURAS PASIVAS)
11.5.1.- Control documental
000 | Se exigirá etiqueta de marcado CE y Declaración de Prestaciones cuando entre en vigor
5027 | Distintivo de calidad oficialmente reconocido |  | CodE | PLIEGO PROYECTO / CodE | 1 | Partida | 1 | Partida
5005 | Certificado de adherencia en barras de acero corrugado |  | UNE-EN 10080. Anexo C | PLIEGO PROYECTO / CodE | 1 | Partida | 1 | Partida
11.5.2.- Ensayos
OLC002 | Características geométricas de barras de acero corrugado | * | UNE-EN 10080 UNE-EN 15630-1 | PLIEGO PROYECTO / CodE | 2 | 30 Tm | 1 | 30 Tm | * En el caso de posesión de distintivo de calidad, no será obligatorio la realización de estos ensayos en control de producción. ** En caso de que la medición sea inferior a 300 toneladas, se tomará sólo una muestra por diámetro.
OLC007 | Doblado simple, doblado-desdoblado en barras de acero corrugado | * | UNE-EN ISO 15630-1 | PLIEGO PROYECTO / CodE | 2 | 30 Tm | 1 | 30 Tm
OLC008 | Ensayo de tracción en barras de acero corrugado | * ** | UNE-EN ISO 15630-1 ISO 6892 | PLIEGO PROYECTO / CodE | 2 | 30 Tm | 1 | 30 Tm