## Gráfico1
NIVEL DE CONFIANZA 95% (2º MED.)
NIVEL DE CONFIANZA 95% (1º MED.)
VALOR DE REFERENCIA
MEDIA MÓVIL 2ª MEDIDA
MEDIA MÓVIL 1ª MEDIDA

## Datos
LOCALIZACIÓN |  |  | PROCTOR DE REFERENCIA |  | VALORES MEDIDOS "IN SITU" | [16 empty] | Valor de Ref. (%)
[5 empty] | 1ª Medida (en fecha de ejecución) | [6 empty] | 2ª Medida (entre 1 y 7 dias después de la ejecución)
P. K. | Calzada | Carril | Dens. Máx. (g/cc) | Hum. Opt. (%) | Ref. Obra | Fecha de Ensayo | Dens. (g/cc) | Hum. (%) | Comp. (%) | Media Móvil | Nivel de confianza 95% (Inf.) | Ref. Obra | Fecha de Ensayo | Dens. (g/cc) | Hum. (%) | Comp. (%) | Punto Kilométrico | Carril | Lado | Media Móvil | Nivel de confianza 95% (Inf.)
73+150 | Dcha. | Izdo. | 2.11 | 6.8 | GA92-367 | 1999-04-07 | 2.05 | 7.2 | 97.1 | 97.1 | 95.4487 | GA92-376 | 1999-04-09 | 2.11 | 5.9 | 100 |  |  |  | 100 | 97.8123 | 98
73+200 | Dcha. | Izdo. | 2.11 | 6.8 | GA92-367 | 1999-04-07 | 2.08 | 6.8 | 98.5 | 97.8 | 95.4487 | GA92-376 | 1999-04-09 | 2.1 | 5.3 | 99.5 |  |  |  | 99.75 | 97.8123 | 98
73+250 | Dcha. | Izdo. | 2.11 | 6.8 | GA92-367 | 1999-04-07 | 2.07 | 6.2 | 98.1 | 97.9 | 95.4487 | GA92-376 | 1999-04-09 | 2.07 | 5.3 | 98.1 |  |  |  | 99.2 | 97.8123 | 98
73+300 | Dcha. | Izdo. | 2.11 | 6.8 | GA92-367 | 1999-04-07 | 2.03 | 7 | 96.2 | 97.475 | 95.4487 | GA92-376 | 1999-04-09 | 2.07 | 5.6 | 98.1 |  |  |  | 98.925 | 97.8123 | 98
73+350 | Dcha. | Izdo. | 2.11 | 6.8 | GA92-367 | 1999-04-07 | 2.08 | 6.4 | 98.5 | 97.68 | 95.4487 | GA92-376 | 1999-04-09 | 2.09 | 7.6 | 99 |  |  |  | 98.94 | 97.8123 | 98
73+150 | Dcha. | Dcho. | 2.11 | 6.8 | GA92-367 | 1999-04-07 | 2.04 | 8.6 | 96.7 | 97.6 | 95.4487 | GA92-376 | 1999-04-09 | 2.12 | 5.8 | 100.5 |  |  |  | 99.04 | 97.8123 | 98
73+200 | Dcha. | Dcho. | 2.11 | 6.8 | GA92-367 | 1999-04-07 | 2.02 | 6.2 | 95.7 | 97.04 | 95.4487 | GA92-376 | 1999-04-09 | 2.1 | 5.8 | 99.5 |  |  |  | 99.04 | 97.8123 | 98
73+250 | Dcha. | Dcho. | 2.11 | 6.8 | GA92-367 | 1999-04-07 | 2.09 | 6.7 | 99 | 97.22 | 95.4487 | GA92-376 | 1999-04-09 | 2.11 | 6 | 100.1 |  |  |  | 99.44 | 97.8123 | 98
73+300 | Dcha. | Dcho. | 2.11 | 6.8 | GA92-367 | 1999-04-07 | 2.09 | 5.3 | 99 | 97.78 | 95.4487 | GA92-376 | 1999-04-09 | 2.09 | 6.4 | 99.1 |  |  |  | 99.64 | 97.8123 | 98
73+350 | Dcha. | Dcho. | 2.11 | 6.8 | GA92-367 | 1999-04-07 | 2.07 | 7 | 98.1 | 97.7 | 95.4487 | GA92-376 | 1999-04-09 | 2.1 | 7.9 | 99.5 |  |  |  | 99.74 | 97.8123 | 98
73+400 | Dcha. | Dcho. | 2.11 | 6.8 | GA92-370 | 1999-04-08 | 2.07 | 10.7 | 98.1 | 97.98 | 95.4487 | GA92-376 | 1999-04-09 | 2.08 | 10.7 | 98.5 |  |  |  | 99.34 | 97.8123 | 98
73+450 | Dcha. | Dcho. | 2.11 | 6.8 | GA92-370 | 1999-04-08 | 2.1 | 8.9 | 99.5 | 98.74 | 95.4487 | GA92-376 | 1999-04-09 | 2.08 | 8.4 | 98.6 |  |  |  | 99.16 | 97.8123 | 98
73+500 | Dcha. | Dcho. | 2.11 | 6.8 | GA92-370 | 1999-04-08 | 2.11 | 4.6 | 100 | 98.94 | 95.4487 | GA92-376 | 1999-04-09 | 2.1 | 7.6 | 99.5 |  |  |  | 99.04 | 97.8123 | 98
73+550 | Dcha. | Dcho. | 2.11 | 6.8 | GA92-370 | 1999-04-08 | 2.07 | 6.5 | 98.1 | 98.76 | 95.4487 | GA92-376 | 1999-04-09 | 2.08 | 7.7 | 98.6 |  |  |  | 98.94 | 97.8123 | 98
73+600 | Dcha. | Dcho. | 2.11 | 6.8 | GA92-370 | 1999-04-08 | 2.06 | 6.6 | 97.6 | 98.66 | 95.4487 | GA92-376 | 1999-04-09 | 2.09 | 6.5 | 99 |  |  |  | 98.84 | 97.8123 | 98
73+400 | Dcha. | Izdo. | 2.11 | 6.8 | GA92-370 | 1999-04-08 | 2.09 | 10.2 | 99 | 98.84 | 95.4487 | GA92-376 | 1999-04-09 | 2.1 | 9.9 | 99.5 |  |  |  | 99.04 | 97.8123 | 98
73+450 | Dcha. | Izdo. | 2.11 | 6.8 | GA92-370 | 1999-04-08 | 2.08 | 8.4 | 98.5 | 98.64 | 95.4487 | GA92-376 | 1999-04-09 | 2.11 | 8.5 | 100.1 |  |  |  | 99.34 | 97.8123 | 98
73+500 | Dcha. | Izdo. | 2.11 | 6.8 | GA92-370 | 1999-04-08 | 2.07 | 5.3 | 98.1 | 98.26 | 95.4487 | GA92-376 | 1999-04-09 | 2.13 | 6.2 | 100.9 |  |  |  | 99.62 | 97.8123 | 98
73+550 | Dcha. | Izdo. | 2.11 | 6.8 | GA92-370 | 1999-04-08 | 2.04 | 6.1 | 96.7 | 97.98 | 95.4487 | GA92-376 | 1999-04-09 | 2.1 | 6.2 | 99.6 |  |  |  | 99.82 | 97.8123 | 98
73+600 | Dcha. | Izdo. | 2.11 | 6.8 | GA92-370 | 1999-04-08 | 2.03 | 6.3 | 96.2 | 97.7 | 95.4487 | GA92-376 | 1999-04-09 | 2.07 | 6.5 | 98.1 |  |  |  | 99.64 | 97.8123 | 98
73+650 | Dcha. | Dcho. | 2.11 | 6.8 | GA92-375 | 1999-04-09 | 2.04 | 6.2 | 96.7 | 97.24 | 95.4487 | GA92-381 | 1999-04-12 | 2.09 | 4.8 | 99 |  |  |  | 99.54 | 97.8123 | 98
73+700 | Dcha. | Dcho. | 2.11 | 6.8 | GA92-375 | 1999-04-09 | 2.07 | 5.5 | 98.1 | 97.16 | 95.4487 | GA92-381 | 1999-04-12 | 2.1 | 5 | 99.5 |  |  |  | 99.42 | 97.8123 | 98
73+750 | Dcha. | Dcho. | 2.11 | 6.8 | GA92-375 | 1999-04-09 | 2 | 5.8 | 94.8 | 96.5 | 95.4487 | GA92-381 | 1999-04-12 | 2.06 | 5.1 | 97.6 |  |  |  | 98.76 | 97.8123 | 98
73+650 | Dcha. | Izdo. | 2.11 | 6.8 | GA92-375 | 1999-04-09 | 2.03 | 8.6 | 96.2 | 96.4 | 95.4487 | GA92-381 | 1999-04-12 | 2.07 | 6.4 | 98.1 |  |  |  | 98.46 | 97.8123 | 98
73+700 | Dcha. | Izdo. | 2.11 | 6.8 | GA92-375 | 1999-04-09 | 2.04 | 8.9 | 96.7 | 96.5 | 95.4487 | GA92-381 | 1999-04-12 | 2.08 | 5.6 | 98.6 |  |  |  | 98.56 | 97.8123 | 98
73+750 | Dcha. | Izdo. | 2.11 | 6.8 | GA92-375 | 1999-04-09 | 2.02 | 9.1 | 95.7 | 96.3 | 95.4487 | GA92-381 | 1999-04-12 | 2.09 | 7.1 | 99 |  |  |  | 98.56 | 97.8123 | 98
67+975 | Dcha. | Dcho. | 2.11 | 6.8 | GA92-382 | 1999-04-12 | 2.09 | 7.5 | 99 | 96.48 | 95.4487 | GA92-402 | 1999-04-15 | 2.12 | 7.4 | 100.4 |  |  |  | 98.74 | 97.8123 | 98

## Resultados
NOMBRE DE LA OBRA
CONTROL DE CALIDAD DEL RECICLADO COMPACTACIONES
| Características Estadísticas Calculadas | Primera Medida | Segunda Medida
| Número de medidas realizadas | 27 | 27
| Valor Medio | 97.6259 | 99.1852
| Desviación Tipica | 1.3236 | 0.83468
| Coeficiente de Variación | 0.013558 | 0.0084154
| Nivel de confianza del 95% (Inferior) | 95.4487 | 97.8123
| Nivel de confianza del 95% (Superior) | 99.8031 | 100.5581
| Longitud del ntervalo de confianza del 95%, al estimar la media | 0.26341 | 0.16442
| Valor de referencia | 98 | 98