## TABLA PARA IMPRIMIR
|  | PROCTOR DE REFERENCIA |  | RESULTADOS |  |  |  |  | LOCALIZACION
Nº De Muestra | Fecha de ensayo | DENSIDAD MAXIMA (g/cc) | HUMEDAD OPTIMA (%) | Densidad (g/cm3) | HUMEDAD (%) | COMPACT. (%) | Nº de punto | Observaciones | Estructura/Obra de Fabrica | Sentido | Capa | Calzada | Compact. de referencia | Distribución Normal | Distribucón Normal acumulada
GA92-101 | 1999-01-08 | 1.93 | 13.8 | 2 | 9.5 | 103.6 | 1 |  | pk 79+000 | Sevilla | Fondo de caja | Derecha | 95 | 5.5314e-09 | 1
GA92-101 | 1999-01-08 | 1.93 | 13.8 | 1.92 | 10.4 | 99.4 | 2 |  | pk 79+000 | Sevilla | Fondo de caja | Derecha | 95 | 0.58415 | 0.45896
GA92-101 | 1999-01-08 | 1.93 | 13.8 | 1.91 | 13.8 | 98.9 | 3 |  | pk 79+000 | Sevilla | Fondo de caja | Derecha | 95 | 0.413 | 0.20072
GA92-107 | 1999-01-12 | 1.93 | 13.8 | 1.86 | 13.4 | 96.4 | 1 | Saneo | pk 79+000 | Granada | Fondo de caja | Derecha | 95 | 2.1578e-05 | 3.1038e-06
GA92-107 | 1999-01-12 | 1.93 | 13.8 | 1.88 | 12.6 | 97.6 | 2 | Saneo | pk 79+000 | Granada | Fondo de caja | Derecha | 95 | 0.013286 | 0.002955
GA92-111 | 1999-01-13 | 1.93 | 13.8 | 2.02 | 13.3 | 104.7 | 1 | Saneo | pk 79+000 | Granada | Fondo de caja | Derecha | 95 | 7.9092e-14 | 1
GA92-111 | 1999-01-13 | 1.93 | 13.8 | 1.85 | 14.5 | 95.8 | 2 | Saneo | pk 79+000 | Granada | Fondo de caja | Derecha | 95 | 2.6986e-07 | 3.2874e-08
GA92-113 | 1999-01-13 | 1.93 | 13.8 | 2.31 | 5.3 | 100 | 1 |  | pk 79+000 | Granada | Fondo de caja | Derecha | 95 | 0.43317 | 0.78236
GA92-113 | 1999-01-13 | 1.93 | 13.8 | 2.29 | 5.2 | 99.1 | 2 |  | pk 79+000 | Granada | Fondo de caja | Derecha | 95 | 0.50631 | 0.29299
GA92-113 | 1999-01-13 | 1.93 | 13.8 | 2.29 | 4 | 99.1 | 3 |  | pk 79+000 | Granada | Fondo de caja | Derecha | 95 | 0.50631 | 0.29299

## Gráfico
VALOR DE REFERENCIA
NIVEL DE CONFIANZA DEL 95 %

## Datos
Referencia de Obra | Fecha de ensayo | PROCTOR DE REFERENCIA |  | RESULTADOS |  |  | LOCALIZACIÓN |  |  |  | Comp. de ref. |  |  | Media Móvil |  | Niveles de Confianza del 95%
|  | DENSIDAD MÁXIMA (g/cc) | HUMEDAD ÓPTIMA (%) | DENSIDAD (g/cm3) | HUMEDAD (%) | COMPACT. (%) | Nº de punto | Estructura/Obra de Fábrica | Capa | Calzada |  | Distribución Normal | Distribucón Normal acumulada |  | Valor Medio
[16 empty] | Inf. | Sup.
GA92-255 | 1999-03-03 | 2.2 | 6.8 | 2.19 | 5.3 | 99.6 | 1 | PK 79+000 | Trasdós | Izquierda | 98 | 0.57661 | 0.57588 | 99.6 | 99.47 | 98.3526 | 100.5874
GA92-255 | 1999-03-03 | 2.2 | 6.8 | 2.17 | 4.6 | 99 | 2 | PK 79+000 | Trasdós | Izquierda | 98 | 0.46226 | 0.24451 | 99.3 | 99.47 | 98.3526 | 100.5874
GA92-255 | 1999-03-03 | 2.2 | 6.8 | 2.21 | 5.1 | 100.4 | 3 | PK 79+000 | Trasdós | Izquierda | 98 | 0.23007 | 0.9145 | 99.6667 | 99.47 | 98.3526 | 100.5874
GA92-255 | 1999-03-03 | 2.2 | 6.8 | 2.17 | 6.2 | 98.7 | 4 | PK 79+000 | Trasdós | Izquierda | 98 | 0.30892 | 0.12851 | 99.425 | 99.47 | 98.3526 | 100.5874
GA92-255 | 1999-03-03 | 2.2 | 6.8 | 2.18 | 5 | 99.2 | 5 | PK 79+000 | Trasdós | Izquierda | 98 | 0.54266 | 0.34552 | 99.38 | 99.47 | 98.3526 | 100.5874
GA92-255 | 1999-03-03 | 2.2 | 6.8 | 2.22 | 4.8 | 101 | 6 | PK 79+000 | Trasdós | Izquierda | 98 | 0.046488 | 0.98785 | 99.66 | 99.47 | 98.3526 | 100.5874
GA92-255 | 1999-03-03 | 2.2 | 6.8 | 2.17 | 6.2 | 98.6 | 1 | PK 79+000 | Trasdós | Izquierda | 98 | 0.25863 | 0.10015 | 99.58 | 99.47 | 98.3526 | 100.5874
GA92-255 | 1999-03-03 | 2.2 | 6.8 | 2.18 | 6.6 | 99.3 | 2 | PK 79+000 | Trasdós | Izquierda | 98 | 0.56916 | 0.4012 | 99.36 | 99.47 | 98.3526 | 100.5874
GA92-255 | 1999-03-03 | 2.2 | 6.8 | 2.17 | 6 | 98.8 | 3 | PK 79+000 | Trasdós | Izquierda | 98 |  |  | 99.38 |  | 98.3526 | 100.5874
GA92-255 | 1999-03-03 | 2.2 | 6.8 | 2.2 | 6.4 | 100.2 | 4 | PK 79+000 | Trasdós | Izquierda | 98 |  |  | 99.58 |  | 98.3526 | 100.5874
GA92-255 | 1999-03-03 | 2.2 | 6.8 | 2.18 | 6.1 | 99.4 | 5 | PK 79+000 | Trasdós | Izquierda | 98 |  |  | 99.26 |  | 98.3526 | 100.5874
GA92-255 | 1999-03-03 | 2.2 | 6.8 | 2.17 | 6.7 | 98.5 | 6 | PK 79+000 | Trasdós | Izquierda | 98 |  |  | 99.24 |  | 98.3526 | 100.5874
GA92-263 | 1999-03-04 | 2.2 | 6.8 | 2.16 | 5.1 | 98.2 | 1 | PK 79+000 | Trasdós | Izquierda | 98 |  |  | 99.02 |  | 98.3526 | 100.5874
GA92-263 | 1999-03-04 | 2.2 | 6.8 | 2.18 | 6 | 99.4 | 2 | PK 79+000 | Trasdós | Izquierda | 98 |  |  | 99.14 |  | 98.3526 | 100.5874
GA92-263 | 1999-03-04 | 2.2 | 6.8 | 2.2 | 4.3 | 100.1 | 3 | PK 79+000 | Trasdós | Izquierda | 98 |  |  | 99.12 |  | 98.3526 | 100.5874
GA92-263 | 1999-03-04 | 2.2 | 6.8 | 2.17 | 5 | 98.9 | 4 | PK 79+000 | Trasdós | Izquierda | 98 |  |  | 99.02 |  | 98.3526 | 100.5874
GA92-263 | 1999-03-04 | 2.2 | 6.8 | 2.18 | 4.8 | 99.3 | 5 | PK 79+000 | Trasdós | Izquierda | 98 |  |  | 99.18 |  | 98.3526 | 100.5874
GA92-263 | 1999-03-04 | 2.2 | 6.8 | 2.19 | 4.3 | 99.7 | 6 | PK 79+000 | Trasdós | Izquierda | 98 |  |  | 99.48 |  | 98.3526 | 100.5874
GA92-263 | 1999-03-04 | 2.2 | 6.8 | 2.2 | 5.4 | 100 | 1 | PK 79+000 | Trasdós | Izquierda | 98 |  |  | 99.6 |  | 98.3526 | 100.5874
GA92-263 | 1999-03-04 | 2.2 | 6.8 | 2.19 | 3.8 | 99.6 | 2 | PK 79+000 | Trasdós | Izquierda | 98 |  |  | 99.5 |  | 98.3526 | 100.5874
GA92-263 | 1999-03-04 | 2.2 | 6.8 | 2.16 | 6 | 98.5 | 3 | PK 79+000 | Trasdós | Izquierda | 98 |  |  | 99.42 |  | 98.3526 | 100.5874
GA92-263 | 1999-03-04 | 2.2 | 6.8 | 2.18 | 4.2 | 99.3 | 4 | PK 79+000 | Trasdós | Izquierda | 98 |  |  | 99.42 |  | 98.3526 | 100.5874
GA92-263 | 1999-03-04 | 2.2 | 6.8 | 2.21 | 4.5 | 100.6 | 5 | PK 79+000 | Trasdós | Izquierda | 98 |  |  | 99.6 |  | 98.3526 | 100.5874
GA92-263 | 1999-03-04 | 2.2 | 6.8 | 2.18 | 5 | 99.3 | 6 | PK 79+000 | Trasdós | Izquierda | 98 |  |  | 99.46 |  | 98.3526 | 100.5874
GA92-267 | 1999-03-05 | 2.2 | 6.8 | 2.19 | 4.2 | 99.8 | 1 | PK 79+000 | Trasdós | Izquierda | 98 |  |  | 99.5 |  | 98.3526 | 100.5874
GA92-267 | 1999-03-05 | 2.2 | 6.8 | 2.2 | 3.6 | 100.2 | 2 | PK 79+000 | Trasdós | Izquierda | 98 |  |  | 99.84 |  | 98.3526 | 100.5874
GA92-267 | 1999-03-05 | 2.2 | 6.8 | 2.17 | 4.1 | 98.9 | 3 | PK 79+000 | Trasdós | Izquierda | 98 |  |  | 99.76 |  | 98.3526 | 100.5874
GA92-267 | 1999-03-05 | 2.2 | 6.8 | 2.19 | 5 | 99.6 | 4 | PK 79+000 | Trasdós | Izquierda | 98 |  |  | 99.56 |  | 98.3526 | 100.5874
GA92-267 | 1999-03-05 | 2.2 | 6.8 | 2.2 | 4.3 | 99.9 | 5 | PK 79+000 | Trasdós | Izquierda | 98 |  |  | 99.68 |  | 98.3526 | 100.5874
GA92-267 | 1999-03-05 | 2.2 | 6.8 | 2.2 | 3.8 | 100.1 | 6 | PK 79+000 | Trasdós | Izquierda | 98 |  |  | 99.74 |  | 98.3526 | 100.5874

## Resultados
NOMBRE DE LA OBRA
CONTROL DE CALIDAD DE LA ZAHORRA ARTIFICIAL
FECHA DE EJECUCIÓN
| Características Estadísticas Calculadas | Valores obtenidos
| Número de medidas realizadas | 30
| Compactación Media | 99.47
| Desviación Tipica | 0.67933
| Coeficiente de Variación | 0.0068294
| Nivel de confianza del 95% (Inferior) | 98.3526
| Nivel de confianza del 95% (Superior) | 100.5874
| Longitud del Intervalo de confianza 95 %, al estimar la media | 0.24309
| Valor de referencia | 98