## Datos1
MEZCLA TIPO G-12
FECHA | REF. OBRA | LOCALIZACIÓN |  |  | DENSIDAD | ENSAYO MARSHALL | [32 empty] | RELACIÓN FILLER/ BETÚN
[6 empty] | CONTENIDO DE LIGANTE | [17 empty] | ESTABILIDAD | [5 empty] | DEFORMACIÓN
|  | P. K. | Calz. | Carril | Dens. (g/cc) | Betún s/ áridos | Betún s/ mezcla | Valor de Ref. | Límites V.I. |  | Media Móvil | Límites M.M. |  | Nivel de Confianza del 95% |  | 12.5 | 10 | 5 | 2.5 | 0.63 | 0.32 | 0.16 | 0.08 | Estab. (Kg.f.) | Valor de Ref. | Límite V.I. | Media Móvil | Nivel de Confianza del 95% |  | Def. (mm.) | Huecos en mezcla (%) | Huecos en áridos (%) | Valor de Ref. | Límites V.I. |  | Media Móvil | Nivel de Confianza 95%
[9 empty] | Inf. | Sup. |  | Inf. | Sup. | Inf. | Sup. | 75 | 62 | 30 | 20 | 8 | 5 | 3 | 2 |  |  |  |  | Inf. | Sup. |  | 6.7 | 15 |  | Inf. | Sup. |  | Inf. | Sup.
1999-03-24 | 334/99 | 72+175 | Dcha. | Dcho. | 2.34 | 3.88 | 3.7351 | 3.8 | 3.5 | 4.1 | 3.88 | 3.4 | 4.2 | 3.6291 | 4.3328 | 89.6 | 80 | 32.6 | 14.9 | 6.1 | 4.5 | 3.9 | 3.2 | 1417 | 1420 | 1000 | 1417 | 1301.4457 | 1684.9353 | 2.8 |  |  | 2.8 | 2 | 3.5 | 2.8 | 2.5364 | 2.9589 | 0.82474
1999-03-24 | 337/99 | 72+400 | Dcha. | Izdo. | 2.326 | 3.92 | 3.7721 | 3.8 | 3.5 | 4.1 | 3.9 | 3.4 | 4.2 | 3.6291 | 4.3328 | 90 | 80.2 | 33.7 | 15.6 | 7 | 5.2 | 4.7 | 3.9 | 1472 | 1420 | 1000 | 1444.5 | 1301.4457 | 1684.9353 | 2.8 |  |  | 2.8 | 2 | 3.5 | 2.8 | 2.5364 | 2.9589 | 0.9949
1999-03-26 | 338/99 | 72+750 | Dcha. | Dcho. | 2.327 | 3.87 | 3.7258 | 3.8 | 3.5 | 4.1 | 3.89 | 3.4 | 4.2 | 3.6291 | 4.3328 | 90.2 | 81.7 | 33.9 | 16.7 | 6.7 | 4.8 | 4.1 | 3 | 1572 | 1420 | 1000 | 1487 | 1301.4457 | 1684.9353 | 2.8 |  |  | 2.8 | 2 | 3.5 | 2.8 | 2.5364 | 2.9589 | 0.77519
1999-03-26 | 339/99 | 73+000 | Dcha. | Dcho. | 2.326 | 3.78 | 3.6423 | 3.8 | 3.5 | 4.1 | 3.8625 | 3.4 | 4.2 | 3.6291 | 4.3328 | 89.7 | 79.3 | 32.1 | 16 | 7.1 | 5.2 | 3.9 | 3.2 | 1462 | 1420 | 1000 | 1480.75 | 1301.4457 | 1684.9353 | 2.7 |  |  | 2.8 | 2 | 3.5 | 2.775 | 2.5364 | 2.9589 | 0.84656
1999-03-31 | 354/99 | 79+850 | Dcha. | Dcho. | 2.327 | 4.13 | 3.9662 | 3.8 | 3.5 | 4.1 | 3.916 | 3.4 | 4.2 | 3.6291 | 4.3328 | 92.5 | 82 | 39.6 | 20.6 | 8 | 5.7 | 4.8 | 3.3 | 1357 | 1420 | 1000 | 1456 | 1301.4457 | 1684.9353 | 2.9 |  |  | 2.8 | 2 | 3.5 | 2.8 | 2.5364 | 2.9589 | 0.79903
1999-03-31 | 355/99 | 79+500 | Dcha. | Izdo. | 2.331 | 4.29 | 4.1135 | 3.8 | 3.5 | 4.1 | 3.998 | 3.4 | 4.2 | 3.6291 | 4.3328 | 95.2 | 85.5 | 38.8 | 21.1 | 8.3 | 5.9 | 5 | 3.4 | 1453 | 1420 | 1000 | 1463.2 | 1301.4457 | 1684.9353 | 2.9 |  |  | 2.8 | 2 | 3.5 | 2.82 | 2.5364 | 2.9589 | 0.79254
1999-03-31 | 357/99 | 79+650 | Dcha. | Dcho. | 2.328 | 3.97 | 3.8184 | 3.8 | 3.5 | 4.1 | 4.008 | 3.4 | 4.2 | 3.6291 | 4.3328 | 93.4 | 83.1 | 37.9 | 19.8 | 8.1 | 5.8 | 5 | 3.4 | 1523 | 1420 | 1000 | 1473.4 | 1301.4457 | 1684.9353 | 2.7 |  |  | 2.8 | 2 | 3.5 | 2.8 | 2.5364 | 2.9589 | 0.85642
1999-04-05 | 359/99 | 79+350 | Dcha. | Dcho. | 2.319 | 4.24 | 4.0675 | 3.8 | 3.5 | 4.1 | 4.082 | 3.4 | 4.2 | 3.6291 | 4.3328 | 94.8 | 80.8 | 39 | 23.3 | 10.9 | 8 | 6.5 | 4.4 | 1487 | 1420 | 1000 | 1456.4 | 1301.4457 | 1684.9353 | 2.8 |  |  | 2.8 | 2 | 3.5 | 2.8 | 2.5364 | 2.9589 | 1.0377
1999-04-05 | 360/99 | 79+050 | Dcha. | Dcho. | 2.318 | 3.92 | 3.7721 | 3.8 | 3.5 | 4.1 | 4.11 | 3.4 | 4.2 | 3.6291 | 4.3328 | 88.8 | 73.3 | 31.9 | 20.1 | 10.1 | 7.4 | 6 | 4.1 | 1500 | 1420 | 1000 | 1464 | 1301.4457 | 1684.9353 | 2.7 |  |  | 2.8 | 2 | 3.5 | 2.8 | 2.5364 | 2.9589 | 1.0459
1999-04-05 | 361/99 | 78+800 | Dcha. | Dcho. | 2.322 | 4.12 | 3.957 | 3.8 | 3.5 | 4.1 | 4.108 | 3.4 | 4.2 | 3.6291 | 4.3328 | 93.7 | 75.2 | 37.6 | 22.2 | 10.8 | 7.7 | 6.3 | 4.1 | 1505 | 1420 | 1000 | 1493.6 | 1301.4457 | 1684.9353 | 2.7 |  |  | 2.8 | 2 | 3.5 | 2.76 | 2.5364 | 2.9589 | 0.99515
1999-04-06 | 362/99 | 78+500 | Dcha. | Dcho. | 2.322 | 4.25 | 4.0767 | 3.8 | 3.5 | 4.1 | 4.1 | 3.4 | 4.2 | 3.6291 | 4.3328 | 93.1 | 83.4 | 39.6 | 23.8 | 8.6 | 5.7 | 4.6 | 3.1 | 1885 | 1420 | 1000 | 1580 | 1301.4457 | 1684.9353 | 2.9 |  |  | 2.8 | 2 | 3.5 | 2.76 | 2.5364 | 2.9589 | 0.72941
1999-04-06 | 363/99 | 77+800 | Dcha. | Izdo. | 2.304 | 3.84 | 3.698 | 3.8 | 3.5 | 4.1 | 4.074 | 3.4 | 4.2 | 3.6291 | 4.3328 | 90.5 | 76.8 | 33.5 | 18.3 | 7.4 | 5.3 | 4.4 | 3 | 1683 | 1420 | 1000 | 1612 | 1301.4457 | 1684.9353 | 2.6 |  |  | 2.8 | 2 | 3.5 | 2.74 | 2.5364 | 2.9589 | 0.78125
1999-04-12 | 378/99 | 78+300 | Dcha. | Izdo. | 2.394 | 4.12 | 3.957 | 3.8 | 3.5 | 4.1 | 4.05 | 3.4 | 4.2 | 3.6291 | 4.3328 | 92.9 | 85 | 45.8 | 21.7 | 8.2 | 5.7 | 4.7 | 2.9 | 1485 | 1420 | 1000 | 1611.6 | 1301.4457 | 1684.9353 | 2.9 |  |  | 2.8 | 2 | 3.5 | 2.76 | 2.5364 | 2.9589 | 0.70388
1999-04-12 | 379/99 | 78+100 | Dcha. | Dcho. | 2.408 | 3.83 | 3.6887 | 3.8 | 3.5 | 4.1 | 4.032 | 3.4 | 4.2 | 3.6291 | 4.3328 | 93.6 | 81.8 | 41.4 | 18.6 | 7.4 | 5.3 | 4.4 | 2.7 | 1448 | 1420 | 1000 | 1601.2 | 1301.4457 | 1684.9353 | 2.8 |  |  | 2.8 | 2 | 3.5 | 2.78 | 2.5364 | 2.9589 | 0.70496
1999-04-12 | 380/99 | 77+900 | Dcha. | Izdo. | 2.403 | 3.94 | 3.7906 | 3.8 | 3.5 | 4.1 | 3.996 | 3.4 | 4.2 | 3.6291 | 4.3328 | 93.2 | 83.3 | 43.2 | 19.8 | 8 | 5.5 | 4.5 | 3.1 | 1505 | 1420 | 1000 | 1601.2 | 1301.4457 | 1684.9353 | 2.7 |  |  | 2.8 | 2 | 3.5 | 2.78 | 2.5364 | 2.9589 | 0.7868
1999-04-13 | 384/99 | 77+650 | Dcha. | Izdo. | 2.402 | 3.84 | 3.698 | 3.8 | 3.5 | 4.1 | 3.914 | 3.4 | 4.2 | 3.6291 | 4.3328 | 92.6 | 83.2 | 37.2 | 17.5 | 6.6 | 4.5 | 3.8 | 2.5 | 1348 | 1420 | 1000 | 1493.8 | 1301.4457 | 1684.9353 | 2.7 |  |  | 2.8 | 2 | 3.5 | 2.74 | 2.5364 | 2.9589 | 0.65104
1999-04-13 | 385/99 | 73+200 | Dcha. | Dcho. | 2.403 | 3.67 | 3.5401 | 3.8 | 3.5 | 4.1 | 3.88 | 3.4 | 4.2 | 3.6291 | 4.3328 | 91.2 | 81.6 | 39.7 | 18.3 | 7.1 | 5.2 | 4 | 3 | 1425 | 1420 | 1000 | 1442.2 | 1301.4457 | 1684.9353 | 2.6 |  |  | 2.8 | 2 | 3.5 | 2.74 | 2.5364 | 2.9589 | 0.81744
1999-04-13 | 386/99 | 77+500 | Dcha. | Dcho. | 2.398 | 3.71 | 3.5773 | 3.8 | 3.5 | 4.1 | 3.798 | 3.4 | 4.2 | 3.6291 | 4.3328 | 93 | 82.2 | 40.1 | 18.7 | 8.1 | 5.5 | 4.4 | 3.2 | 1533 | 1420 | 1000 | 1451.8 | 1301.4457 | 1684.9353 | 2.5 |  |  | 2.8 | 2 | 3.5 | 2.66 | 2.5364 | 2.9589 | 0.86253
1999-04-16 | 408/99 | 77+200 | Dcha. | Dcho. | 2.397 | 4.04 | 3.8831 | 3.8 | 3.5 | 4.1 | 3.84 | 3.4 | 4.2 | 3.6291 | 4.3328 | 93.8 | 88.5 | 43.2 | 23.2 | 10 | 7.2 | 5.9 | 3.2 | 1430 | 1420 | 1000 | 1448.2 | 1301.4457 | 1684.9353 | 2.7 | 0.79208 |  | 2.8 | 2 | 3.5 | 2.64 | 2.5364 | 2.9589 | 0.79208
1999-04-16 | 409/99 | 76+800 | Dcha. | Dcho. | 2.393 | 4.15 | 3.9846 | 3.8 | 3.5 | 4.1 | 3.882 | 3.4 | 4.2 | 3.6291 | 4.3328 | 92.1 | 84.6 | 40.3 | 21.5 | 8.2 | 5.6 | 4.6 | 2.8 | 1375 | 1420 | 1000 | 1422.2 | 1301.4457 | 1684.9353 | 2.8 | 0.6747 |  | 2.8 | 2 | 3.5 | 2.66 | 2.5364 | 2.9589 | 0.6747
1999-04-16 | 410/99 | 77+000 | Dcha. | Izdo. | 2.393 | 4.09 | 3.9293 | 3.8 | 3.5 | 4.1 | 3.932 | 3.4 | 4.2 | 3.6291 | 4.3328 | 92.8 | 85.6 | 41.2 | 22.1 | 9.9 | 6.8 | 5.3 | 3.3 | 1492 | 1420 | 1000 | 1451 | 1301.4457 | 1684.9353 | 2.7 | 0.80685 |  | 2.8 | 2 | 3.5 | 2.66 | 2.5364 | 2.9589 | 0.80685

## Resultados
NOMBRE DE LA OBRA
CONTROL DE CALIDAD DE MEZCLAS BITUMINOSAS EN CALIENTE (EN EL EXTENDIDO)
MEZCLA TIPO G-12
Características Estadísticas Calculadas | Betún s/áridos (%) | Estabilidad (kgf) | Deformación (mm)
Número de muestras ensayadas | 21
Valor medio | 3.981 | 1493.1905 | 2.7476
Desviación típica | 0.17952 | 116.5726 | 0.10779
Coeficiente de variación | 0.045096 | 0.078069 | 0.039231
Nivel de confianza del 95% (Inferior) | 3.6291 | 1301.4457 | 2.5364
Nivel de confianza del 95% (Superior) | 4.3328 | 1684.9353 | 2.9589
Longitud del Intervalo de confianza del 95%, al estimar la Media | 0.20315 | 5.9131 | 0.12198
Valores de referencia (Ensayo Marshall) | 3.8 | 1420 | 2.8